## INPUT
- Project |  |  | Milco - Kizad
- Level |  |  | Roof
- Concrete | C30/37 | fck = | 30 | MPa
- Reinforcement |  | fy = | 420 | MPa
|  | fyt = | 420 | MPa
Y

## CREEP
Copyright Ó LuongTheTrungMSc | [7 empty] | 2018-07-24 10:47
Project: |  |  |  |  | Prepared by: |  |  | Date: | 2018-07-24 10:47
Job No. |  | Item: |  |  | Checked by: |  |  | Revision | 00
Logo (if need) |  | Determining the creep coefficient | [8 empty] | Operating instructions:
Enter data in BLUE CELLS only.
|  | Project | Milco - Kizad |  |  | Item |  |  |  |  | RED CELLS indicate entry errors or Notes.
|  | Level | Roof |  |  | Date | 2018-07-24 10:47 | Revision | 00
| · Input | [9 empty] | Tham khảo phụ lục B1 EC2
- Materials
| - Concrete |  |  | C30/37 |  | fck = | 30 | MPa
[6 empty] | fcm = | 38 | MPa
| - Reinforcement |  |  |  |  | fy = | 420 | MPa
- Geometrical data
[6 empty] | h = | 200 | mm
[6 empty] | d = | 180 | mm
[6 empty] | b = | 1000 | mm
· Calculations
The creep coefficient ϕ(t,t0) may be calculated from:
[6 empty] | ϕ(t,t0) = ϕ0 * βc(t,t0) = | 2.345772 |  |  | <== hệ số từ biến |  | 1800 | kG/m3
where: | [9 empty] | với bê tông cốt liệu nhẹ 1800 |  | 1.57031
ϕ0 is the notional creep coefficient and may be estimated from: | [9 empty] | hệ số từ biến biểu kiến
[6 empty] | ϕ0 =ϕRH * β(fcm) * β(t0) = | 2.366413
ϕRH is a factor to allow for the effect of relative humidity on the notional creep coefficient: | [9 empty] | hệ số tính đến ảnh hưởng của độ ẩm tương đối đến hệ số từ biến biểu kiến
[6 empty] | jRH = | 1.777679
RH is the relative humidity of the ambient environment in %
[6 empty] | RH = | 50 | % |  | độ ẩm tương đối của môi trường xung quanh
β(fcm) is a factor to allow for the effect of concrete strength on the notional creep coefficient:
[6 empty] | β(fcm) = 16.8/fcm0.5 = | 2.72532 |  |  | hệ số tính đến ảnh hưởng của độ bền bê tông đến hệ số từ biến biểu kiến
β(t0) is a factor to allow for the effect of concrete age at loading on the notional creep
coefficient: | [5 empty] | β(t0) = 1 / (0.1 + t00.20) = | 0.4884495 |  |  | hệ số tính đến ảnh hưởng của tuổi bê tông tại thời điểm chất tải đến hệ số từ biến biểu kiến
h0 is the notional size of the member in mm where:
[6 empty] | h0 = 2Ac / u = | 200 |  |  | kích thước biểu kiến của cấu kiện
Ac is the cross-sectional area | [5 empty] | Ac = bh = | 200000 | mm2 |  | diện tích tiết diện ngang
u is the perimeter of the member in contact with the atmosphere
[6 empty] | u = 2(b + h) = | 2000 | mm |  | chu vi của cấu kiện tiếp xúc với khí quyển
βc(t,t0) is a coefficient to describe the development of creep with time after loading,
and may be estimated using the following Expression:
[6 empty] | = | 0.9912777 |  |  | hệ số mô tả sự phát triển của từ biến sau khi chất tải
t is the age of concrete in days
at the moment considered: | [5 empty] | t = | 18250 | days = | 50 | tuổi của bê tông tạo thời điểm đang xét
t0 is the age of concrete at loading in days: | [5 empty] | t0 = | 28 | days |  | tuổi của bê tông tạo thời điểm chất tải £100 là đủ chính xác
t – t0 is the non-adjusted duration of loading in days
βH is a coefficient depending on the relative humidity (RH in %) and the notional member size
(h0 in mm). It may be estimated from:
[6 empty] | bH = | 539.9592 |  |  | hệ số phụ thuộc vào độ ẩm tương đối và h0 mm
[6 empty] | a1 = (35/fcm)0.7 = | 0.9440589
[6 empty] | a2 = (35/fcm)0.2 = | 0.9836869
[6 empty] | a3 = (35/fcm)0.5 = | 0.9597149
· Conclusion
|  | The creep coefficient value is: |  |  |  |  | 2.345772
Note on K30: Microsoft: Độ ẩm trong nhà 50% Độ ẩm ngoài trời 80%

## SHRINKAGE
| Copyright Ó LuongTheTrungMSc | [7 empty] | 2018-07-24 10:47
| Project: |  |  |  |  | Prepared by: |  |  | Date: | 2018-07-24 10:47
| Job No. |  | Item: |  |  | Checked by: |  |  | Revision | 00
| Logo (if need) |  | Determining the shrinkage strain | [8 empty] | Operating instructions:
Enter data in BLUE CELLS only.
|  |  | Project | Milco - Kizad |  |  | Item |  |  |  |  | RED CELLS indicate entry errors or Notes.
|  |  | Level | Roof |  |  | Date | 2018-07-24 10:47 | Revision | 00 |  | Tham khảo phụ lục B EC2
· Input
- Materials
|  | - Concrete |  |  | C30/37 |  | fck = | 30 | MPa
[7 empty] | fcm = | 38 | MPa
[7 empty] | fcmo = | 10 | MPa
|  | - Reinforcement |  |  |  |  | fy = | 420 | MPa
- Geometrical data
[7 empty] | h = | 200 | mm
[7 empty] | d = | 180 | mm
[7 empty] | b = | 1000 | mm
· Calculations
The basic drying shrinkage strain εcd,0 is calculated from
(B.11)
[7 empty] | ecd,0 = | 0.000667892
[7 empty] | bRH = 1.55 * (1 - (RH / RH0)3 ) = | 1.35625 |  |  |  | (B.12)
RH is the relative humidity
| of the ambient environment in % | [5 empty] | RH = | 50 | % |  | độ ẩm tương đối của môi trường xung quanh
[7 empty] | RH0 = | 100 | % |  |  |  | Phụ thuộc vào những giả sử được sử dụng trong thiết kế, có thể cần để xác định hệ số từ biến hiệu quả hef (ref. Cl. 3.1.4 & 5.8.4). Toán đồ được cung cấp trong tiêu chuẩn Eurocode (Hình 3.1) có cần đến cường độ xi măng; tuy nhiên, ở giai đoạn thiết kế, thường không chắc chắn loại lớp nào được áp dụng. Nhìn chung, lớp R cần được giả thiết. Khi xỉ lò cao kết tinh ở mặt đất (ggbs) vượt quá 35% phần xi măng kết hợp hoặc xỉ nhiên liệu nát vụn (pfa) vượt quá 20% xi măng kết hợp thì loại N có thể được giả sử. Khi ggbs vượt quá 65% hoặc pfa vượt quá 35%, lớp S có thể được giả sử.
| Type of cement | [6 empty] | CEM 32,5 R |  |  |  |  | Cấp R là cấp phổ biến trong các trường hợp thông thường
| Cement class | [6 empty] | R |  |  | loại xi măng |  | CEM I 42.5 N (Portland Cement)
| ads1 and ads2 is a coefficient which depends on the type of cement | [11 empty] | This is the basic cement and is commonly used for general construction work. This cement is frequently combined with ground granulated blastfurnace slag or pulverized fuel ash
[7 empty] | ads1 = | 6 |  |  |  |  | CEM I 42.5 R and 52.5 N (Portland Cement)
[7 empty] | ads2 = | 0.11 |  |  |  |  | This cement is normally made by grinding the same clinker as CEM I 42.5 N to a greater fineness; in order to prevent a more rapid set occurring than for CEM I 42.5 N, extra gypsum is usually added at the grinding stage. CEM I 42.5 R or 52.5 N is used where there is a requirement for early strength, for example precast applications.
| The development of the drying shrinkage strain in time follows from | [11 empty] | Sulfate Resisting Portland Cement (CEM I + SR) BS 4027
co ngót khô | [6 empty] | εcd(t) = βds(t, ts) ⋅ kh ⋅ εcd,0 = | 0.0005642052 |  |  |  |  | To produce this cement iron oxide is added to the raw feed to the kiln which results in the production of a material low in tricalcium aluminate (C3A). This is the compound that reacts with sulfates to potentially result in sulfate attack which may lead to the disintegration of the hardened mortar. The increased iron oxide content gives sulfate resisting Portland cement a darker colour than plain Portland Cement. Sulfate resisting Portland cement is often ground finer than CEM I Class (42.5 N) in order to compensate for the reduced early strength caused by its low C3A content.
[7 empty] | h0 = | 200 |  |  |  |  | Masonry Cement (BS 5224)
[7 empty] | kh = | 0.85 |  |  | nội suy từ h0 |  | Masonry cement was developed in the United States in the 1930's and is made by mixing Portland cement with up to approximately 60% of a filler such as ground chalk and incorporating a plasticiser/air entraining additive. This cement is weaker in strength than normal Portland cement, but has improved plasticity and water retention.
[7 empty] | βds(t, ts) = (t - ts) / [(t - ts) + 0.04sqrt(h03)] = | 0.9938295 |  |  |  |  | CEM II/A-L (Portland Limestone Cement)
co ngót nội sinh | The autogenous shrinkage strain | [5 empty] | eca(t) = bas(t) eca(¥) = | 5e-05 |  |  |  |  | This cement is produced by blending or intergrinding 6-20% of ground limestone with Portland cement. It is also possible to produce this material in the concrete mixer by mixing 6-20% of limestone fines, conforming to BS 7979, with Portland cement.
[7 empty] | eca(¥) = 2.5(fck - 10) 10-6 = | 5e-05 |  |  |  |  | White Cement (CEM I)
[7 empty] | bas(t) = 1 - exp(-0.2t0.5) = | 1 |  |  |  |  | This is a cement made from especially pure non-iron containing raw materials (e.g. China clay and white limestone) in order that the tetracalcium aluminoferrite (C4AF) content is very low. It is normally made in a separate kiln and is therefore more expensive than standard Portland cement. Currently, this cement is only available in the UK as strength class 52.5 N.
· Conclusion
[7 empty] | The values of the total shrinkage strain is εcd(t) + eca(t) = | 0.0006142052 |  |  |  |  | h0 | kh
[13 empty] | 1 | 2
[13 empty] | 100 | 1
[13 empty] | 200 | 0.85
[9 empty] | 200 |  | 0.85 |  | 300 | 0.75
[9 empty] | 200 | => | 0.85 |  | 500 | 0.7
[9 empty] | 300 |  | 0.75 |  | 10000 | 0.7
Note on K13: Microsoft: Fix giá trị
Note on K27: Microsoft: Độ ẩm trong nhà 50% Độ ẩm ngoài trời 80%
Note on N30: Microsoft: Xem thêm file word [EC2] Cach xac dinh loai xi mang dung trong be tong Phụ thuộc vào những giả sử được sử dụng trong thiết kế, có thể cần để xác định hệ số từ biến hiệu quả hef (ref. Cl. 3.1.4 & 5.8.4). Toán đồ được cung cấp trong tiêu chuẩn Eurocode (Hình 3.1) có cần đến cường độ xi măng; tuy nhiên, ở giai đoạn thiết kế, thường không chắc chắn loại lớp nào được áp dụng. Nhìn chung, lớp R cần được giả thiết. Khi xỉ lò cao kết tinh ở mặt đất (ggbs) vượt quá 35% phần xi măng kết hợp hoặc xỉ nhiên liệu nát vụn (pfa) vượt quá 20% xi măng kết hợp thì loại N có thể được giả sử. Khi ggbs vượt quá 65% hoặc pfa vượt quá 35%, lớp S có thể được giả sử.

## DT (hidden)
Bảng dữ liệu DATA không được thay đổi
1) Bê tông |  |  |  | §.VÞ: | MPa
| Cấp độ bền |  | B15 | B20 | B22.5 | B25 | B30 | B35 | B40 | B45 | B50 | B55 | B60
| M¸c # |  | M200 | M250 | M300 | M350 | M400 | M450 | M500 | M600 | M700 | M700 | M800
| Ebx 103 |  | 23 | 27 | 28.5 | 30 | 32.5 | 34.5 | 36 | 37.5 | 39 | 39.5 | 40
| Rb |  | 8.5 | 11.5 | 13 | 14.5 | 17 | 19.5 | 22 | 25 | 27.5 | 30 | 33
| Rbt |  | 0.75 | 0.9 | 1 | 1.05 | 1.2 | 1.3 | 1.4 | 1.45 | 1.55 | 1.6 | 1.65
2) Thép |  |  |  | §.VÞ: | MPa
| M¸c thÐp |  | CI | CII | CIII | CIV | AI | AII | AIII | AIV | RB300 | RB400 | RB400W | RB500 | RB500W
| RS |  | 225 | 280 | 365 | 510 | 225 | 280 | 365 | 510 | 280 | 365 | 365 | 400 | 400
| RSC |  | 225 | 280 | 365 | 450 | 225 | 280 | 365 | 450 | 280 | 365 | 365 | 400 | 400
| Esx 104 |  | 21 | 21 | 20 | 19 | 21 | 21 | 20 | 19 | 21 | 20 | 20 | 19 | 19
3) B¶ng tra diÖn tÝch vµ träng l­îng cèt thÐp.
| f mm | DiÖn tÝch tiÕt diÖn ngang - cm2 - øng víi sè thanh | [8 empty] | G/1m (kg) | f mm
|  | 1 | 2 | 3 | 4 | 5 | 6 | 7 | 8 | 9
| 6 | 0.283 | 0.57 | 0.85 | 1.13 | 1.42 | 1.7 | 1.98 | 2.26 | 2.55 | 0.222 | 6
| 8 | 0.503 | 1 | 1.51 | 2.01 | 2.52 | 3.02 | 3.52 | 4.02 | 4.53 | 0.395 | 8
| 10 | 0.785 | 1.57 | 2.36 | 3.14 | 3.93 | 4.71 | 5.5 | 6.28 | 7.07 | 0.617 | 10
| 12 | 1.13 | 2.26 | 3.39 | 4.52 | 5.65 | 6.78 | 7.91 | 9.04 | 10.17 | 0.888 | 12
| 14 | 1.54 | 3.08 | 4.62 | 6.16 | 7.7 | 9.24 | 10.78 | 12.32 | 13.86 | 1.208 | 14
| 16 | 2.01 | 4.02 | 6.03 | 8.04 | 10.05 | 12.06 | 14.07 | 16.08 | 18.09 | 1.578 | 16
| 18 | 2.54 | 5.09 | 7.62 | 10.16 | 12.7 | 15.24 | 17.78 | 20.32 | 22.86 | 1.998 | 18
| 20 | 3.14 | 6.28 | 9.42 | 12.56 | 15.7 | 18.84 | 21.98 | 25.12 | 28.26 | 2.466 | 20
| 22 | 3.8 | 7.6 | 11.4 | 15.2 | 19 | 22.8 | 26.6 | 30.4 | 34.2 | 2.984 | 22
| 25 | 4.91 | 9.82 | 14.73 | 19.64 | 24.55 | 29.46 | 34.37 | 39.28 | 44.19 | 3.853 | 25
| 28 | 6.15 | 12.31 | 18.45 | 24.6 | 30.75 | 36.9 | 43.05 | 49.2 | 55.35 | 4.843 | 28
| 30 | 7.07 | 14.14 | 21.21 | 28.28 | 35.35 | 42.42 | 49.49 | 56.56 | 63.63 | 5.549 | 30
| 32 | 8.04 | 16.08 | 24.12 | 32.16 | 40.2 | 48.24 | 56.28 | 64.32 | 72.36 | 6.313 | 32
| 36 | 10.18 | 20.36 | 30.54 | 40.72 | 50.9 | 61.08 | 71.26 | 81.44 | 91.62 | 7.99 | 36
| 40 | 12.56 | 25.12 | 37.68 | 50.24 | 62.8 | 75.36 | 87.92 | 100.48 | 113.04 | 9.87 | 40
4) B¶ng tra diÖn tÝch thÐp b¶n
| Kho¶ng c¸ch | §­êng kÝnh cèt thÐp, mm | [9 empty] | Kho¶ng c¸ch
| cm | 5 | 6 | 6/8 | 8 | 8/10 | 10 | 10/12 | 12 | 12/14 | 14 | cm
10 | 7 | 2.81 | 4.042857 | 5.614286 | 7.185714 | 9.2 | 11.21429 | 13.67857 | 16.14286 | 19.07143 | 22 | 7
| 8 | 2.45 | 3.5375 | 4.9125 | 6.2875 | 8.05 | 9.8125 | 11.96875 | 14.125 | 16.6875 | 19.25 | 8
| 9 | 2.18 | 3.144444 | 4.366667 | 5.588889 | 7.155556 | 8.722222 | 10.63889 | 12.55556 | 14.83333 | 17.11111 | 9
| 10 | 1.96 | 2.83 | 3.93 | 5.03 | 6.44 | 7.85 | 9.575 | 11.3 | 13.35 | 15.4 | 10
| 11 | 1.78 | 2.572727 | 3.572727 | 4.572727 | 5.854545 | 7.136364 | 8.704545 | 10.27273 | 12.13636 | 14 | 11
| 12 | 1.63 | 2.358333 | 3.275 | 4.191667 | 5.366667 | 6.541667 | 7.979167 | 9.416667 | 11.125 | 12.83333 | 12
| 13 | 1.51 | 2.176923 | 3.023077 | 3.869231 | 4.953846 | 6.038462 | 7.365385 | 8.692308 | 10.26923 | 11.84615 | 13
| 14 | 1.4 | 2.021429 | 2.807143 | 3.592857 | 4.6 | 5.607143 | 6.839286 | 8.071429 | 9.535714 | 11 | 14
| 15 | 1.31 | 1.886667 | 2.62 | 3.353333 | 4.293333 | 5.233333 | 6.383333 | 7.533333 | 8.9 | 10.26667 | 15
| 16 | 1.23 | 1.76875 | 2.45625 | 3.14375 | 4.025 | 4.90625 | 5.984375 | 7.0625 | 8.34375 | 9.625 | 16
| 17 | 1.15 | 1.664706 | 2.311765 | 2.958824 | 3.788235 | 4.617647 | 5.632353 | 6.647059 | 7.852941 | 9.058824 | 17
| 18 | 1.09 | 1.572222 | 2.183333 | 2.794444 | 3.577778 | 4.361111 | 5.319444 | 6.277778 | 7.416667 | 8.555556 | 18
| 19 | 1.03 | 1.489474 | 2.068421 | 2.647368 | 3.389474 | 4.131579 | 5.039474 | 5.947368 | 7.026316 | 8.105263 | 19
| 20 | 0.98 | 1.415 | 1.965 | 2.515 | 3.22 | 3.925 | 4.7875 | 5.65 | 6.675 | 7.7 | 20
5) HÖ sè giíi h¹n chiÒu cao vïng nÐn xd khi tÝnh theo s¬ ®å khíp dÎo
| CÊp bÒn BT | B15 | B20 | B22.5 | B25 | B30 | B35 | B40 | B45 | B50 | B55 | B60
| xd | 0.37 | 0.37 | 0.37 | 0.37 | 0.36 | 0.35 | 0.34 | 0.33 | 0.32 | 0.31 | 0.3
5) HÖ sè giíi h¹n chiÒu cao vïng nÐn xR khi tÝnh theo s¬ ®å ®µn håi
|  |  | B12.5 | B15 | B20 | B25 | B30 | B35 | B40 | B45 | B50
| Rs= | w | 0.79 | 0.782 | 0.758 | 0.734 | 0.714 | 0.694 | 0.674 | 0.65 | 0.63
gb2 = 1 | 225 | CI | 0.682 | 0.672 | 0.645 | 0.618 | 0.596 | 0.574 | 0.553 | 0.528 | 0.508
| 225 | AI | 0.682 | 0.672 | 0.645 | 0.618 | 0.596 | 0.574 | 0.553 | 0.528 | 0.508
| 280 | CII | 0.659 | 0.65 | 0.622 | 0.595 | 0.573 | 0.551 | 0.53 | 0.505 | 0.485
| 280 | AII | 0.659 | 0.65 | 0.622 | 0.595 | 0.573 | 0.551 | 0.53 | 0.505 | 0.485
| 365 | CIII | 0.628 | 0.618 | 0.59 | 0.563 | 0.54 | 0.519 | 0.498 | 0.473 | 0.453
| 365 | AIII | 0.628 | 0.618 | 0.59 | 0.563 | 0.54 | 0.519 | 0.498 | 0.473 | 0.453
| 365 | RB400 | 0.628 | 0.618 | 0.59 | 0.563 | 0.54 | 0.519 | 0.498 | 0.473 | 0.453
| 365 | RB400W | 0.628 | 0.618 | 0.59 | 0.563 | 0.54 | 0.519 | 0.498 | 0.473 | 0.453
| 400 | RB500 | 0.616 | 0.606 | 0.578 | 0.55 | 0.528 | 0.507 | 0.485 | 0.461 | 0.441
| 400 | RB500W | 0.616 | 0.606 | 0.578 | 0.55 | 0.528 | 0.507 | 0.485 | 0.461 | 0.441
| 510 | CIV | 0.581 | 0.571 | 0.542 | 0.515 | 0.493 | 0.472 | 0.451 | 0.427 | 0.407
| 510 | AIV | 0.581 | 0.571 | 0.542 | 0.515 | 0.493 | 0.472 | 0.451 | 0.427 | 0.407
| BS8110 |  | C | fcu | E
|  |  | C20 | 20 | 18683.59
|  |  | C25 | 25 | 20510
|  |  | C30 | 30 | 22161.2
|  |  | C35 | 35 | 23679.64
|  |  | C40 | 40 | 25092.96
|  |  | C45 | 45 | 26420.39
|  |  | C50 | 50 | 27675.89
|  |  | C55 | 55 | 28870.05
|  |  | C60 | 60 | 30011.04
|  |  | C65 | 65 | 31105.41
|  |  | C70 | 70 | 32158.44
|  |  | C75 | 75 | 33174.48
|  |  | C80 | 80 | 34157.18
|  |  | C85 | 85 | 35109.62
|  |  | C90 | 90 | 36034.44
|  |  | C95 | 95 | 36933.91
|  |  | C100 | 100 | 37810
| EC2 |  | Concrete | C | fck(MPa) | fctm(MPa) | ecu2 |  |  | Cement classes
|  |  |  | C16/20 | 16 | 1.9 | 0.0035 |  |  |  | Class |  | h0 | kh
|  |  |  | C20/25 | 20 | 2.2 | 0.0035 |  |  | CEM 32,5 N | N |  | 100 | 1
|  |  |  | C25/30 | 25 | 2.6 | 0.0035 |  |  | CEM 32,5 R | R |  | 200 | 0.85
|  |  |  | C30/37 | 30 | 2.9 | 0.0035 |  |  | CEM 42,5 N | N |  | 300 | 0.75
|  |  |  | C35/45 | 35 | 3.2 | 0.0035 |  |  | CEM 42,5 R | R |  | 500 | 0.7
|  |  |  | C40/50 | 40 | 3.5 | 0.0035 |  |  | CEM 52,5 N | N |  | 10000 | 0.7
|  |  |  | C45/55 | 45 | 3.8 | 0.0035 |  |  | CEM 52,5 R | R
|  |  |  | C50/60 | 50 | 4.1 | 0.0035
|  |  |  | C55/67 | 55 | 4.2 | 0.0031
|  |  |  | C60/75 | 60 | 4.4 | 0.0029
|  |  |  | C70/85 | 70 | 4.6 | 0.0027
|  |  |  | C80/95 | 80 | 4.8 | 0.0026
|  |  |  | C90/105 | 90 | 5 | 0.0026
| m3/m2 |  | Sàn | Chiều dày | Bước | Kích thước bóng mm |  | Bóng /m2 | V bóng (m3) | Trọng lượng (kg/m2) | KLR (kN/m3) | Bước thép (mm) | Nhịp liên tục(m) | Nhịp đơn (m) | Consol max (m) | ĐK Thép (mm) | Thép (kG/m2) |  | Trọng lượng (kg/m2) | KLR (kN/m3)
| 0.1354061 |  | BD175 | 175 | 150 | 135 | 135 | 44.44444 | 0.001288249 | 294.3612 | 17.66167 | 75 | 4-7.0 | 4-5.5 | < 1.8 | 6 /8 | 13-15 |  | 288.474 | 17.30844
| 0.1411561 |  | BD180 | 180 | 150 | 135 | 135 | 44.44444 | 0.001288249 | 306.8612 | 17.90024 | 75 | 4-7.0 | 4-5.5 | < 1.8 | 6 /8 | 13-15 |  | 294.5867 | 17.18423
| 0.1767082 |  | BD230 | 230 | 200 | 180 | 180 | 25 | 0.003053628 | 384.1482 | 17.5372 | 100 | 5-8.1 | 5-6.5 | < 2.2 | 6 /8 | 16-18 | 6900 | 368.7823 | 16.83571
| 0.1824582 |  | BD235 | 235 | 200 | 180 | 180 | 25 | 0.003053628 | 396.6482 | 17.72258 | 100 | 5-8.1 | 5-6.5 | < 2.2 | 6 /8 | 16-18 |  | 380.7823 | 17.01368
| 0.2122602 |  | BD280 | 280 | 250 | 225 | 225 | 16 | 0.005964117 | 461.4353 | 17.30382 | 125 | 7-10.1 | 6-7.8 | < 2.7 | 6 /9 | 19-22 | 8400 | 442.9779 | 16.61167
| 0.2180102 |  | BD285 | 285 | 250 | 225 | 225 | 16 | 0.005964117 | 473.9353 | 17.46077 | 125 | 7-10.1 | 6-7.8 | < 2.7 | 6 /9 | 19-22 |  | 454.9779 | 16.76234
| 0.2593123 |  | BD340 | 340 | 300 | 270 | 270 | 11.11111 | 0.01030599 | 563.7224 | 17.40907 | 150 | 9-12.5 | 7-9.5 | < 3.3 | 6 /10 | 23-27 | 10200 | 541.1735 | 16.71271
| 0.2708123 |  | BD350 | 350 | 300 | 270 | 270 | 11.11111 | 0.01030599 | 588.7224 | 17.66167 | 150 | 9-12.5 | 7-9.5 | < 3.3 | 6 /10 | 23-27 |  | 565.1735 | 16.9552
| 0.2948643 |  | BD390 | 390 | 350 | 315 | 315 | 8.163265 | 0.01636554 | 641.0094 | 17.25795 | 87.5 | 11-14.4 | 9-10.9 | < 3.8 | 6 /12 | 28-32 | 11700 | 615.3691 | 16.56763
| 0.3006143 |  | BD395 | 395 | 350 | 315 | 315 | 8.163265 | 0.01636554 | 653.5094 | 17.37177 | 87.5 | 11-14.4 | 9-10.9 | < 3.8 | 6 /12 | 28-32 |  | 627.3691 | 16.6769
| 0.3419164 |  | BD450 | 450 | 400 | 360 | 360 | 6.25 | 0.02442902 | 743.2965 | 17.34358 | 200 | 13-16.4 | 10-12.5 | < 4.5 | 6 /12 | 35-42 | 13500 | 713.5646 | 16.64984
| 0.4245205 |  | BD560 | 560 | 500 | 450 | 450 | 4 | 0.04771294 | 922.8706 | 17.30382 | 166.7 | 13-16.4 | 10-12.5 | < 5.6 | 6 /12 | 35-42 | 16800 | 885.9558 | 16.61167
| 0.4705205 |  | BD600 | 600 | 500 | 450 | 450 | 4 | 0.04771294 | 1022.871 | 17.90024 | 166.7 | 16-21 | 12-15 | < 6.0 | 6 /12 | 45-60 | 18000 | 981.9558 | 17.18423
Note on L119: Microsoft: Khối lượng riêng các dự án Việt Nam. Bê tông nặng 25kN/m3
Note on U119: Microsoft: Khối lượng riêng các dự án Nước Ngoài. Bê tông nặng 24kN/m3