## 2-LOP
B¶ng tæng hîp chØ tiªu c¬ lý cña c¸c líp C¸t
Công trình: Nhà văn hóa xã Đồng Cẩm
Địa điểm: Xã Đồng Cẩm - huyện Kim Thành - Tỉnh Hải Dương
[5 empty] | Thµnh phÇn h¹t | [8 empty] | TÝnh chÊt vËt lý vµ c¬ häc cña c¸t
Sè | Tªn | Sè | §é s©u |  | S¹n |  | H¹t c¸t |  |  |  | H¹t bôi |  | SÐt | Khèi | Gãc nghØ | [5 empty] | HÖ sè rçng |  | Khèi l­îng thÓ tÝch |  | Sè bóa | M« | C­êng
thø | hè | hiÖu | lÊy |  | 5 | 2 | 0.5 | 0.25 | 0.1 | 0.05 | 0.01 | 0.005 | <0.005 | l­îng | Khi kh« |  |  | Khi ­ít |  |  | Max | Min | Khi kh« | Khi kh« | trung b×nh | §uyn | ®é | Ph©n lo¹i ®Êt
tù | khoan | mÉu | mÉu |  | - | - | - | - | - | - | - | - |  | riªng | [8 empty] | min | max | SPT/30cm | biÕn d¹ng | chÞu t¶i
|  |  | tõ | ®Õn | 10 | 5 | 2 | 0.5 | 0.25 | 0.1 | 0.05 | 0.01 |  | r | ak |  |  | a­ |  |  | e | e | g | g | N30 | E0 | R0
|  |  | (m) |  | % | [8 empty] | g/cm3 | §é |  |  | §é |  |  |  |  | g/cm3 | g/cm3 |  | kG/cm2 | kG/cm2
22 | HK1 | 12 | 21.3 | 21.75 |  |  |  | 21.3 | 22 | 29.6 | 27.1 |  |  | 2.7 | 35 | o | 10 | 20 | o | 5 | 0.8881119 | 0.8367347 | 1.43 | 1.47 |  |  |  | C¸t h¹t mÞn, tt xèp.
23 | HK2 | 11 | 21 | 21.45 |  |  |  | 17.1 | 23 | 31.7 | 28.2 |  |  | 2.68 | 34 | o | 15 | 21 | o | 20 | 0.8873239 | 0.8108108 | 1.42 | 1.48 |  |  |  | C¸t h¹t mÞn, tt xèp.
Trung b×nh líp 6 | [7 empty] | 19.2 | 22.5 | 30.65 | 27.65 |  |  | 2.69 | 34 | o | 42 | 20 | o | 42 | 0.8877179 | 0.8237728 | 1.425 | 1.475 | 4 | 35 | 0.758576 | C¸t h¹t mÞn, tt xèp. | D | #REF!
| Ng­êi LËp | [8 empty] | Ng­êi KiÓm Tra | [11 empty] | C«ng ty cæ phÇn t­ vÊn quy ho¹ch vµ TKXD H¶i D­¬ng
| Lª ThÞ Loan | [8 empty] | Lª §øc Hïng