## 2-LOP
BẢNG TỔNG HỢP KẾT QUẢ THÍ NGHIỆM MẪU ĐẤT
Công trình: Nhà văn hóa xã Đồng Cẩm
Địa điểm: Xã Đồng Cẩm - Huyện Kim Thành - Tỉnh Hải Dương
Sè hiÖu mÉu ®Êt tN | Sè hiÖu Hè khoan | Sè hiÖu mÉu | chiÒu s©u lÊy mÉu |  |  | Thµnh phÇn h¹t | [9 empty] | TÝnh chÊt vËt lý | [10 empty] | TN c¾t |  |  | HÖ sè nÐn lón | Sè bóa trung b×nh SPT N 30 | M« ®uyn biÕn d¹ng E 0 | Søc chÞu t¶I quy ­íc R0 | Ph©n lo¹i ®Êt theo quy ph¹m
[6 empty] | H¹t s¹n - sái |  |  | H¹t c¸t |  |  |  | H¹t bôi |  | H¹t sÐt | §é | KL | KL | Khèi | §é | HÖ | §é | Giíi | Giíi | ChØ | §é | Gãc |  | Lùc | HÖ sè nÐn lón a(1-2)
[6 empty] | 10 | 5 | 2 | 0.5 | 0.25 | 0.1 | 0.05 | 0.01 | 0.005 | <0.005 | Èm | TT | TT | l­îng |  | sè | b·o | h¹n | h¹n | sè | sÖt | M/s¸t |  | dÝnh
[6 empty] | _ | _ | _ | _ | _ | _ | _ | _ | _ |  | TN | TN | kh« | riªng | rçng | rçng | hoµ | ch¶y | dÎo | dÎo |  | trong |  | kÕt
[6 empty] | 20 | 10 | 5 | 2 | 0.5 | 0.25 | 0.1 | 0.05 | 0.01 |  | W | g0 | gc | rc | n | e0 | G | WL | WP | IP | B | j |  | C
[6 empty] | (%) | (%) | (%) | (%) | (%) | (%) | (%) | (%) | (%) | (%) | (%) | (g/cm3) |  |  | (%) | ------- | (%) | (%) | (%) | (%) | ------- | (®é) |  | (kG/cm2) | (cm2/kG) |  | (kG/cm2) |  | ------------------------
1 | 2 |  | 3 |  |  | 4 | 5 | 6 | 7 | 8 | 9 | 10 | 11 | 12 | 13 | 14 | 15 | 16 | 17 | 18 | 19 | 20 | 21 | 22 | 23 | 24 | 25 |  | 26 | 27 | 28 | 29 | 30 | 31
1 | HK1 | 1 | 0.7 | - | 0.9 | [6 empty] | 18.9 | 27.4 | 30.6 | 23.1 | 30.02 | 1.89 | 1.453623 | 2.71 | 46.36079 | 0.8643079 | 94.12641 | 36.3704 | 21.2504 | 15.12 | 0.58 | 11 | 15 | 0.201 | 0.046 |  |  |  | SÐt pha dÎo mÒm
2 | HK2 | 1 | 1 | - | 1.2 | [6 empty] | 18.1 | 26.2 | 31.2 | 24.5 | 29.5 | 1.87 | 1.444015 | 2.7 | 46.51795 | 0.8697861 | 91.57424 | 35.332 | 20.752 | 14.58 | 0.6 | 12 | 15 | 0.22 | 0.05 |  |  |  | SÐt pha dÎo mÒm
Trung b×nh líp 2 | [11 empty] | 18.5 | 26.8 | 30.9 | 23.8 | 29.76 | 1.88 | 1.448829 | 2.705 | 46.43937 | 0.867047 | 92.85032 | 35.8512 | 21.0012 | 14.85 | 0.59 | 11 | 45 | 0.2105 | 0.048 | 5 | 48.23205 | 1.050064 | SÐt pha dÎo mÒm
3 | HK1 | 2 | 2.7 | - | 2.9 | [5 empty] | 10.2 | 16.8 | 27.5 | 22 | 23.5 | 48.5 | 1.72 | 1.158249 | 2.65 | 56.29248 | 1.287936 | 99.79145 | 41.7416 | 27.6616 | 14.08 | 1.48 | 4 | 25 | 0.074 | 0.118 |  |  |  | Bïn sÐt pha
4 | HK1 | 3 | 4.7 | - | 4.9 | [5 empty] | 4.1 | 16.2 | 31.3 | 24.8 | 23.6 | 47.15 | 1.71 | 1.16208 | 2.66 | 56.3128 | 1.289 | 97.29946 | 40.292 | 25.052 | 15.24 | 1.45 | 3 | 0 | 0.071 | 0.123 |  |  |  | Bïn sÐt pha
5 | HK1 | 4 | 6.7 | - | 6.9 | [5 empty] | 4.5 | 20.2 | 26.8 | 27.1 | 21.4 | 48.09 | 1.69 | 1.141198 | 2.66 | 57.09782 | 1.330884 | 96.11611 | 40.6644 | 26.1044 | 14.56 | 1.51 | 2 | 15 | 0.069 | 0.129 |  |  |  | Bïn sÐt pha
6 | HK1 | 5 | 8.7 | - | 8.9 | [5 empty] | 5.1 | 19.1 | 27.5 | 26.5 | 21.8 | 47.98 | 1.69 | 1.142046 | 2.65 | 56.90392 | 1.320396 | 96.29456 | 41.0808 | 27.0008 | 14.08 | 1.49 | 3 | 25 | 0.072 | 0.118 |  |  |  | Bïn sÐt pha
7 | HK1 | 6 | 10.2 | - | 10.4 | [5 empty] | 7.2 | 18.3 | 31.2 | 21.4 | 21.9 | 48.57 | 1.69 | 1.137511 | 2.64 | 56.91246 | 1.320857 | 97.07699 | 39.8832 | 24.6432 | 15.24 | 1.57 | 4 | 0 | 0.079 | 0.123 |  |  |  | Bïn sÐt pha
8 | HK2 | 2 | 3 | - | 3.2 | [5 empty] | 4.2 | 17.5 | 26.8 | 29.4 | 22.1 | 48.95 | 1.68 | 1.127895 | 2.63 | 57.11425 | 1.331777 | 96.66672 | 41.5244 | 26.9644 | 14.56 | 1.51 | 2 | 5 | 0.07 | 0.136 |  |  |  | Bïn sÐt pha
9 | HK2 | 3 | 5 | - | 5.2 | [5 empty] | 9.77 | 18.6 | 27.43 | 22 | 22.2 | 48 | 1.7 | 1.148649 | 2.65 | 56.65477 | 1.307059 | 97.31773 | 40.96 | 26.88 | 14.08 | 1.5 | 5 | 25 | 0.082 | 0.118 |  |  |  | Bïn sÐt pha
10 | HK2 | 4 | 7 | - | 7.2 | [5 empty] | 5 | 20.1 | 27.5 | 26.4 | 21 | 45.27 | 1.71 | 1.177118 | 2.64 | 55.41218 | 1.242765 | 96.16686 | 41.3076 | 26.0676 | 15.24 | 1.26 | 2 | 0 | 0.071 | 0.133 |  |  |  | Bïn sÐt pha
11 | HK2 | 5 | 9 | - | 9.2 | [5 empty] | 4.4 | 19.1 | 31.3 | 24 | 21.2 | 46.21 | 1.72 | 1.17639 | 2.66 | 55.77481 | 1.261155 | 97.46513 | 43.1524 | 28.5924 | 14.56 | 1.21 | 3 | 15 | 0.072 | 0.119 |  |  |  | Bïn sÐt pha
Trung b×nh líp 3 | [10 empty] | 6.052222 | 18.43333 | 28.59222 | 24.84444 | 22.07778 | 47.63556 | 1.701111 | 1.152237 | 2.648889 | 56.49728 | 1.299092 | 97.13278 | 41.17849 | 26.55182 | 14.62667 | 1.442222 | 3 | 18 | 0.07333333 | 0.1241111 | 1 | 13.7822 | 0.3674427 | Bïn sÐt pha
12 | HK1 | 7 | 12 | - | 12.2 | [6 empty] | 16.5 | 25.3 | 30.1 | 28.1 | 30.02 | 1.89 | 1.453623 | 2.72 | 46.558 | 0.8711873 | 93.72772 | 36.1646 | 21.5346 | 14.63 | 0.58 | 13 | 0 | 0.215 | 0.049 |  |  |  | SÐt pha dÎo mÒm
13 | HK1 | 8 | 14 | - | 14.2 | [6 empty] | 18.8 | 25.1 | 29.7 | 26.4 | 29.54 | 1.87 | 1.44357 | 2.71 | 46.73175 | 0.8772909 | 91.25069 | 36.9848 | 21.4748 | 15.51 | 0.52 | 12 | 25 | 0.23 | 0.044 |  |  |  | SÐt pha dÎo mÒm
14 | HK1 | 9 | 15.8 | - | 16 | [6 empty] | 18.1 | 24.3 | 28.3 | 29.3 | 30.2 | 1.87 | 1.436252 | 2.7 | 46.80548 | 0.879893 | 92.67035 | 36.3512 | 22.3712 | 13.98 | 0.56 | 12 | 5 | 0.217 | 0.047 |  |  |  | SÐt pha dÎo mÒm
15 | HK2 | 6 | 11 | - | 11.2 | [6 empty] | 21 | 26.1 | 29.2 | 23.7 | 29.25 | 1.87 | 1.446809 | 2.7 | 46.4145 | 0.8661765 | 91.17657 | 35.55 | 21.55 | 14 | 0.55 | 11 | 15 | 0.22 | 0.048 |  |  |  | SÐt pha dÎo mÒm
16 | HK2 | 7 | 13 | - | 13.2 | [6 empty] | 19.2 | 25.3 | 29.1 | 26.4 | 29.95 | 1.85 | 1.423624 | 2.7 | 47.27317 | 0.8965676 | 90.19398 | 36.9098 | 21.7798 | 15.13 | 0.54 | 12 | 0 | 0.225 | 0.042 |  |  |  | SÐt pha dÎo mÒm
17 | HK2 | 8 | 15 | - | 15.2 | [6 empty] | 14.2 | 27.3 | 30.2 | 28.3 | 30.11 | 1.86 | 1.42956 | 2.71 | 47.24872 | 0.8956887 | 91.10096 | 36.1945 | 22.0445 | 14.15 | 0.57 | 11 | 35 | 0.215 | 0.044 |  |  |  | SÐt pha dÎo mÒm
Trung b×nh líp 4 | [11 empty] | 17.96667 | 25.56667 | 29.43333 | 27.03333 | 29.845 | 1.868333 | 1.438895 | 2.706667 | 46.8386 | 0.881134 | 91.68671 | 36.35915 | 21.79248 | 14.56667 | 0.5533333 | 12 | 3 | 0.2203333 | 0.04566667 | 6 | 61.29476 | 1.103441 | SÐt pha dÎo mÒm
18 | HK1 | 10 | 18 | - | 18.2 | [6 empty] | 21.1 | 21.8 | 29.8 | 27.3 | 35.96 | 1.84 | 1.353339 | 2.68 | 49.50227 | 0.980287 | 98.31081 | 39.4061 | 22.9961 | 16.41 | 0.79 | 10 | 45 | 0.172 | 0.07 |  |  |  | SÐt pha dÎo ch¶y
19 | HK1 | 11 | 20 | - | 20.2 | [6 empty] | 20 | 23.6 | 29.9 | 26.5 | 35.68 | 1.84 | 1.356132 | 2.69 | 49.58617 | 0.9835826 | 97.58123 | 38.837 | 24.487 | 14.35 | 0.78 | 10 | 0 | 0.176 | 0.071 |  |  |  | SÐt pha dÎo ch¶y
20 | HK2 | 9 | 17.3 | - | 17.5 | [6 empty] | 11.1 | 31.1 | 30.1 | 27.7 | 36.01 | 1.82 | 1.338137 | 2.68 | 50.06952 | 1.002785 | 96.23881 | 39.2545 | 23.8045 | 15.45 | 0.79 | 9 | 15 | 0.169 | 0.082 |  |  |  | SÐt pha dÎo ch¶y
21 | HK2 | 10 | 19 | - | 19.2 | [6 empty] | 16.3 | 25.9 | 31.6 | 26.2 | 35.17 | 1.83 | 1.353851 | 2.69 | 49.67098 | 0.9869251 | 95.86067 | 38.338 | 22.498 | 15.84 | 0.8 | 10 | 30 | 0.172 | 0.07 |  |  |  | SÐt pha dÎo ch¶y
Trung b×nh líp 5 | [11 empty] | 17.125 | 25.6 | 30.35 | 26.925 | 35.705 | 1.8325 | 1.350356 | 2.685 | 49.70723 | 0.9883948 | 96.99788 | 38.9589 | 23.4464 | 15.5125 | 0.79 | 10 | 7 | 0.17225 | 0.07325 | 2 | 26.92816 | 0.854632 | SÐt pha dÎo ch¶y
24 | HK1 | 13 | 23.5 | - | 23.7 | [6 empty] | 23.8 | 27.5 | 26.5 | 22.2 | 47.18 | 1.72 | 1.168637 | 2.66 | 56.06628 | 1.276156 | 98.34128 | 40.5624 | 26.4824 | 14.08 | 1.47 | 3 | 30 | 0.072 | 0.12 |  |  |  | Bïn sÐt pha
25 | HK2 | 12 | 23 | - | 23.2 | [6 empty] | 25.4 | 31.3 | 21.5 | 21.8 | 48.65 | 1.7 | 1.143626 | 2.67 | 57.16757 | 1.334679 | 97.32337 | 39.9575 | 24.7075 | 15.25 | 1.57 | 4 | 35 | 0.079 | 0.119 |  |  |  | Bïn sÐt pha
Trung b×nh líp 7 | [11 empty] | 24.6 | 29.4 | 24 | 22 | 47.915 | 1.71 | 1.156069 | 2.665 | 56.61692 | 1.305418 | 97.83233 | 40.25995 | 25.59495 | 14.665 | 1.52 | 4 | 2 | 0.0755 | 0.1195 | 1 | 14.3534 | 0.391212 | Bïn sÐt pha
[5 empty] | Ng­êi lËp | [7 empty] | Ng­êi kiÓm tra | [6 empty] | C«ng ty cæ phÇn t­ vÊn quy ho¹ch vµ thiÕt kÕ x©y dùng H¶i D­¬ng