## BTH
| LAS - xd 340 |  |  |  | C«ng ty TNHH §ÇU T¦ X¢T DùNG Vµ TH¦¥NG M¹I 366 Phßng thÝ nghiÖm vËt liÖu Vµ KIÓM §ÞNH x©y dùng §Þa chØ : khu hµnh chÝnh 16 - ph­êng liªn b¶o - tp vÜnh yªn - vÜnh phóc ®iÖn tho¹i: 0989,794,859
b¶ng tæng hîp chØ tiªu c¬ lý cña mÉu ®Êt trong phßng
Công trình: Nhà máy sản xuất hàng hóa dùng trong sản xuất gạch ceramic
Địa điểm: Khu công nghiệp Tam Dương II - Xã Kim Long - Huyện Tam Dương - Tỉnh Vĩnh Phúc
Chủ đầu tư: Công ty TNHH sản xuất và thương mại Lập Đào
Số phiếu yêu cầu: 01/2022/TN- KĐR
| Sè thø tù | Sè hiÖu hè khoan | §é s©u lÊy mÉu (m) |  |  |  | Thµnh phÇn h¹t % | [10 empty] | TÝnh chÊt c¬ lý cña ®Êt | [23 empty] | E0 | R0 | ph©n lo¹i ®Êt ( TCVN 9362 : 2012 )
M· lo¹i ®Êt | [5 empty] | Sè hiÖu thÝ nghiÖm | > 10 | 10 - 5 | 5 - 2 | 2 - 1 | 1 - 0.5 | 0.5 - 0.25 | 0.25 - 0.1 | 0.1 - 0.05 | 0.05 - 0.01 | 0.01-0.005 | < 0.005 | §é Èm tù nhiªn W (%) | Khèi l­îng thÓ tÝch tù nhiªn gw (g/cm3) | Khèi l­îng thÓ tÝch kh« gc (g/cm3) | Khèi l­îng riªng D (g/cm3) | HÖ sè rçng e | §é lç rçng n % | §é b·o hoµ G % | Dung träng lín nhÊt cña c¸t gcmax (g/cm3) | Dung träng nhá nhÊt cña c¸t gcmin (g/cm3) | HÖ sè rçng lín nhÊt cña c¸t emax | HÖ sè rçng nhá nhÊt cña c¸t emin | Khi kh« ak | Khi ­ít a­ | Giíi h¹n ch¶y WL | Giíi h¹n dÎo WP | ChØ sè dÎo Ip | §é sÖt B | Lùc dÝnh kÕt C (kg/cm2) | Gãc ma s¸t trong j (®é, phót) | HÖ sè nÐn lón a 0-0.125 (cm2/kg) | HÖ sè nÐn lón a 1-2 (cm2/kg) | HÖ sè nÐn lón a 4-8 (cm2/kg)
Lớp 2: Sét pha, xám vàng.Trạng thái dẻo cứng
4 |  | LK1 | 8 | - | 8,2 | [6 empty] | 11.7 | 6 | 24.3 | 20.7 | 11.7 | 25.6 | 29.8 | 1.9 | 1.46379 | 2.72 | 0.8581895 | 46.18417 | 94.45 | [6 empty] | 39.6 | 25.6 | 14 | 0.3 | 0.223 | 1638 |  | 0.025 | 0.1068565 | 0.08121091 | 0.03205694 |  |  | Sét pha, xám vàng.Trạng thái dẻo cứng
4 |  | LK2 | 8 | - | 8,2 | [6 empty] | 11.2 | 7.2 | 22.3 | 24.1 | 10.9 | 24.3 | 30 | 1.92 | 1.476923 | 2.72 | 0.8416667 | 45.70136 | 96.9505 | [6 empty] | 40.224 | 26.024 | 14.2 | 0.28 | 0.225 | 1612 |  | 0.027 | 0.1068565 | 0.08121091 | 0.03205694 |  |  | Sét pha, xám vàng.Trạng thái dẻo cứng
4 |  | LK3 | 7 | - | 7.2 | [6 empty] | 11.9 | 8.1 | 23 | 23.6 | 10.5 | 22.9 | 28.4 | 1.91 | 1.487539 | 2.72 | 0.8285236 | 45.31107 | 93.23573 | [6 empty] | 39.476 | 23.876 | 15.6 | 0.29 | 0.22 | 1634 |  | 0.03 | 0.1068565 | 0.08121091 | 0.03205694 |  |  | Sét pha, xám vàng.Trạng thái dẻo cứng
14 |  | LK3 | 9 | - | 9.2 | [6 empty] | 11.5 | 4.5 | 22.7 | 25.1 | 11.2 | 25 | 29.9 | 1.9 | 1.462664 | 2.72 | 0.8596211 | 46.2256 | 94.60913 | [6 empty] | 40.33 | 25.43 | 14.9 | 0.3 | 0.221 | 1639 |  | 0.027 | 0.1175705 | 0.08817789 | 0.03278409 |  |  | Sét pha, xám vàng.Trạng thái dẻo cứng
| TRUNG BÌNH LỚP 2 | [10 empty] | 11.575 | 6.45 | 23.075 | 23.375 | 11.075 | 24.45 | 29.525 | 1.9075 | 1.472729 | 2.72 | 0.8470002 | 45.85555 | 94.81134 | 0 | 0 |  |  |  |  | 39.9075 | 25.2325 | 14.675 | 0.2925 | 0.22225 | 1630.75 | 0 | 0.02725 |  |  |  | 126.0705 | 1.6782325
Lớp 3: Dăm đá lẫn sạn sét. Kết cấu chặt
4 |  | LK1 | 10 | - | 10.2 |  | 46.2 | 8.3 | 3 | 5 | 11 | 10.8 | 3.2 | 4.5 | 3.9 | 1.1 | 3 |  | 2.03 |  | 2.73 | [17 empty] | 0.1068565 | 0.08121091 | 0.03205694 |  |  | Dăm đá lẫn sạn sét. Kết cấu chặt cứng
4 |  | LK2 | 10 | - | 10.2 |  | 38.5 | 15 | 6 | 4.9 | 8.2 | 12 | 4.1 | 3.3 | 4.2 | 2.2 | 1.6 |  | 2.05 |  | 2.73 | [17 empty] | 0.1068565 | 0.08121091 | 0.03205694 |  |  | Dăm đá lẫn sạn sét. Kết cấu chặt cứng
4 |  | LK2 | 12 | - | 12.2 |  | 46.8 | 12.2 | 4.4 | 6.1 | 6.6 | 10.2 | 3.5 | 3.6 | 3 | 1.5 | 2.1 |  | 2.03 |  | 2.73 | [17 empty] | 0.1068565 | 0.08121091 | 0.03205694 |  |  | Dăm đá lẫn sạn sét. Kết cấu chặt cứng
4 |  | LK2 | 14 | - | 14.2 |  | 51.1 | 7.9 | 5.1 | 3.9 | 7.3 | 11.3 | 2.7 | 2.4 | 4 | 2 | 2.3 |  | 2.04 |  | 2.74 | [17 empty] | 0.1068565 | 0.08121091 | 0.03205694 |  |  | Dăm đá lẫn sạn sét. Kết cấu chặt cứng
4 |  | LK3 | 10 | - | 10.2 |  | 46.5 | 8.6 | 3.4 | 5 | 9 | 12.5 | 3.5 | 5.2 | 2.9 | 1.6 | 1.8 |  | 2.02 |  | 2.74 | [17 empty] | 0.1068565 | 0.08121091 | 0.03205694 |  |  | Dăm đá lẫn sạn sét. Kết cấu chặt cứng
| TRUNG BÌNH LỚP 3 | [5 empty] | 45.82 | 10.4 | 4.38 | 4.98 | 8.42 | 11.36 | 3.4 | 3.8 | 3.6 | 1.68 | 2.16 |  | 2.034 |  | 2.734 | [17 empty] | 0.1068565 | 0.08121091 | 0.03205694 | >700 | >5.0
Vĩnh Phúc, ngày tháng năm 2022
|  | Ng­êi tæng hîp | [15 empty] | Tr­ëng phßng thÝ nghiÖm | [13 empty] | Giám đốc
|  | Ph¹m ThÞ NhËt | [15 empty] | Nguyễn Kim Tú | [14 empty] | Nguyễn Thị Thúy
H¹t sái
H¹t c¸t
H¹t bôi
H¹t
sÐt
to th« võa mÞn bôi