## YEN PHONGO
BẢNG TỔNG HỢP CÁC CHỈ TIÊU CƠ LÝ CỦA ĐẤT
(SUMMARY RESULT OF SOIL LABORATORY TESTS)
Công trình (Project): |  |  |  | NHÀ MÁY BETTERIAL FILM | [21 empty] | Địa điểm (Location): |  |  |  | Lô CN14-3, KCN Yên Phong ( khu mở rộng ) huyện Yên Phong, tỉnh Bắc Ninh
|  | Chiều sâu mẫu (Sample depth) |  | Số hiệu mẫu (Sample No) | Thành phần hạt - P (Particle size analysis) - % | [10 empty] | Độ ẩm tự nhiên - W (Moisture content) | KL thể tích tự nhiên - g (Natural density) | KL thể tích khô - gc (Dry density) | Khối lượng riêng - D (Specific gravity) | Hệ số rỗng - eo (Void ratio) | Độ lỗ rỗng - n (Porosity) | Độ bão hoà - G (Degree of saturation) | Góc nghỉ khô - ak (Dry angle of repose) | Góc nghỉ ướt - aư (Wet angle of repose) | Hệ số rỗng lớn nhất - emax (max void ration) | Hệ số rỗng nhỏ nhất - emin (min void ratio) | Giới hạn chảy - WL (Liquid limit) | Giới hạn dẻo - WP (Plastic limit) | Chỉ số dẻo - IP (Plasticity index) | Độ sệt - IS (Consistency) | Lực dính kết - C (Cohesion) | Góc ma sát trong - j (Internal friction angle) | Hệ số nén lún (Compresstion ratio) | [5 empty] | Áp lực tính toán quy ước Ro (Resistance capacity) | Môđun tổng b.dạng Eo (Deformation module)
Số thứ tự (No) | Tên hố khoan (Borehole) | Bắt đầu (Start) | Kết thúc (Finish) |  | > 10 | 10- 5 | 5 - 2 | 2 - 1 | 1 - 0.5 | 0.5 - 0.25 | 0.25 - 0.1 | 0.1 - 0.05 | 0.05 - 0.01 | 0.01 - 0.005 | < 0.005 | [17 empty] | a0-0.25 | a0.25-0.5 | a0.5-1.0 | a1.0-2.0 | a2.0-4.0 | a4.0-8.0
[16 empty] | (%) | (g/cm3) |  |  | - | (%) |  | (độ-deg.) |  | - |  | (%) |  |  | - | 105Pa | (độ-deg.) | 105Pa-1 (hay cm2/kG) | [5 empty] | 105Pa (kG/cm2)
|  |  | Lớp 2: | Sét màu xem đen, xám ghi, trạng thái dẻo chảy
1 | HK1 | 1.8 | 2 | U1 | 0 | 0 | 0 | 0 | 0.8 | 2.9 | 6.7 | 9.8 | 28.8 | 13.5 | 37.5 | 52.9 | 1.65 | 1.08 | 2.69 | 1.491 | 59.85 | 95.4 | - | - | 0 | 0 | 56.4 | 34.9 | 21.5 | 0.84 | 0.067 | 602 | 0.2812615 | 0.1636431 | 0.1073908 | 0.05497385 | 0.04922077 | 0
2 | HK1 | 3.8 | 4 | U2 | 0 | 0 | 0 | 0 | 0.3 | 4.4 | 5.6 | 8.8 | 28.7 | 14.6 | 37.6 | 53.1 | 1.67 | 1.09 | 2.69 | 1.468 | 59.48 | 97.3 | - | - | 0 | 0 | 57.5 | 34.9 | 22.6 | 0.81 | 0.047 | 618 | 0.2706581 | 0.1685229 | 0.1123486 | 0.05617431 | 0.03574729 | 0
3 | HK1 | 5.8 | 6 | U3 | 0 | 0 | 0 | 0 | 0.4 | 3.8 | 7.3 | 10.4 | 26.3 | 15.4 | 36.4 | 52.4 | 1.65 | 1.08 | 2.68 | 1.481 | 59.7 | 94.8 | - | - | 0 | 0 | 56 | 34.1 | 21.9 | 0.84 | 0.045 | 651 | 0.2662021 | 0.2296646 | 0.1096126 | 0.05872106 | 0.03327527 | 0
4 | HK2 | 1.8 | 2 | U1 | 0 | 0 | 0 | 0 | 0.9 | 4.1 | 6.7 | 9.3 | 29.6 | 13.1 | 36.3 | 51.9 | 1.66 | 1.09 | 2.7 | 1.477 | 59.63 | 94.9 | - | - | 0 | 0 | 56.2 | 34.6 | 21.6 | 0.8 | 0.087 | 620 | 0.276752 | 0.1879825 | 0.1096565 | 0.05743909 | 0.04307932 | 0
5 | HK2 | 3.8 | 4 | U2 | 0 | 0 | 0 | 0 | 0.8 | 4 | 7.1 | 10.9 | 26.8 | 14.9 | 35.5 | 53.5 | 1.66 | 1.08 | 2.7 | 1.5 | 60 | 96.3 | - | - | 0 | 0 | 56.3 | 35.1 | 21.2 | 0.87 | 0.139 | 606 | 0.2768075 | 0.186216 | 0.09059155 | 0.0553615 | 0.03837559 | 0
6 | HK3 | 1.8 | 2 | U1 | 0 | 0 | 0 | 0 | 0.7 | 3.7 | 7.9 | 8.1 | 29.9 | 14.4 | 35.3 | 52.4 | 1.65 | 1.08 | 2.69 | 1.491 | 59.85 | 94.5 | - | - | 0 | 0 | 57 | 35.6 | 21.4 | 0.79 | 0.117 | 634 | 0.2637737 | 0.1913652 | 0.1060267 | 0.05689236 | 0.0316787 | 0
7 | HK3 | 3.8 | 4 | U2 | 0 | 0 | 0 | 0 | 0.9 | 4.3 | 7.6 | 10.4 | 29.1 | 12.4 | 35.3 | 51.9 | 1.65 | 1.09 | 2.69 | 1.468 | 59.48 | 95.1 | - | - | 0 | 0 | 56.2 | 35.9 | 20.3 | 0.79 | 0.085 | 638 | 0.2768831 | 0.1845887 | 0.1076768 | 0.05512024 | 0.03525132 | 0
8 | HK4 | 1.8 | 2 | U1 | 0 | 0 | 0 | 0 | 0.4 | 4.1 | 5.8 | 9.9 | 27.8 | 13.1 | 38.9 | 52.4 | 1.64 | 1.08 | 2.68 | 1.481 | 59.7 | 94.8 | - | - | 0 | 0 | 56.3 | 34.2 | 22.1 | 0.82 | 0.138 | 615 | 0.2714505 | 0.1946249 | 0.1024341 | 0.0524975 | 0.03201067 | 0
9 | HK4 | 3.8 | 4 | U2 | 0 | 0 | 0 | 0 | 1.1 | 3.6 | 6.4 | 8.9 | 30.6 | 13.8 | 35.6 | 51.5 | 1.65 | 1.09 | 2.69 | 1.468 | 59.48 | 94.4 | - | - | 0 | 0 | 55.3 | 31 | 24.3 | 0.84 | 0.043 | 717 | 0.2865008 | 0.1927369 | 0.1119958 | 0.06250926 | 0.03255691 | 0
Trung bình (Average) |  |  |  |  | 0 | 0 | 0 | 0 | 0.7 | 3.877778 | 6.788889 | 9.611111 | 28.62222 | 13.91111 | 36.48889 | 52.44444 | 1.653333 | 1.08 | 2.69 | 1.491 | 59.85 | 94.6 |  |  | 0 | 0 | 56.35556 | 34.47778 | 21.87778 | 0.82 | 0.08533333 | 6°29' | 0.2744766 | 0.1888161 | 0.1064148 | 0.05663213 | 0.03679954 | 0 | 0.57 | 26
|  |  | Lớp 3: | Sét màu nâu đỏ, xám vàng trạng thái dẻo cứng đến nửa cứng
10 | HK1 | 7.8 | 8 | U4 | 0 | 0 | 0 | 0.6 | 1.5 | 3.3 | 9.4 | 13.2 | 19.7 | 14.5 | 37.8 | 30.2 | 1.86 | 1.43 | 2.71 | 0.895 | 47.23 | 91.4 | - | - | 0 | 0 | 41.1 | 23.5 | 17.6 | 0.38 | 0.311 | 1331 | 0.180029 | 0.1063808 | 0.07160245 | 0.03375544 | 0.02148074 | 0
11 | HK1 | 9.8 | 10 | U5 | 0 | 0 | 0 | 0.9 | 1.1 | 3.1 | 7.8 | 12 | 26.5 | 12.7 | 35.9 | 30.6 | 1.85 | 1.42 | 2.7 | 0.901 | 47.41 | 91.7 | - | - | 0 | 0 | 41.4 | 24.5 | 16.9 | 0.36 | 0.313 | 1313 | 0.1799078 | 0.09595083 | 0.06996415 | 0.0329831 | 0.02198873 | 0
12 | HK1 | 11.8 | 12 | U6 | 0 | 0 | 0 | 0.4 | 1 | 4.8 | 8.8 | 11.8 | 21.4 | 13.5 | 38.3 | 29.5 | 1.84 | 1.42 | 2.7 | 0.901 | 47.41 | 88.4 | - | - | 0 | 0 | 40.7 | 23.5 | 17.2 | 0.35 | 0.303 | 1237 | 0.1815857 | 0.11897 | 0.06679015 | 0.03339507 | 0.02243732 | 0
13 | HK2 | 5.8 | 6 | U3 | 0 | 0 | 0 | 0.9 | 1.6 | 4 | 9.5 | 11.6 | 25.9 | 12.1 | 34.4 | 29.1 | 1.85 | 1.43 | 2.71 | 0.895 | 47.23 | 88.1 | - | - | 0 | 0 | 41.4 | 21.6 | 19.8 | 0.38 | 0.331 | 1325 | 0.1875761 | 0.1036379 | 0.07922734 | 0.03426047 | 0.02301875 | 0
14 | HK2 | 7.8 | 8 | U4 | 0 | 0 | 0 | 1.3 | 1.8 | 2.9 | 10 | 10.6 | 24.1 | 15.4 | 33.9 | 28.6 | 1.83 | 1.42 | 2.72 | 0.915 | 47.79 | 85 | - | - | 0 | 0 | 41.3 | 23.5 | 17.8 | 0.29 | 0.334 | 1237 | 0.1715966 | 0.1037561 | 0.0678405 | 0.0349179 | 0.02095074 | 0
15 | HK3 | 5.8 | 6 | U3 | 0 | 0 | 0 | 0.9 | 1.7 | 3.5 | 9.7 | 11.6 | 25.5 | 11.9 | 35.2 | 29.4 | 1.85 | 1.43 | 2.72 | 0.902 | 47.43 | 88.7 | - | - | 0 | 0 | 41.3 | 23.6 | 17.7 | 0.33 | 0.341 | 1243 | 0.1684294 | 0.1122863 | 0.06817381 | 0.03508946 | 0.02105368 | 0
16 | HK3 | 7.8 | 8 | U4 | 0 | 0 | 0 | 1.2 | 1.7 | 4 | 8.2 | 10.3 | 26.6 | 13.6 | 34.4 | 29.6 | 1.84 | 1.42 | 2.71 | 0.908 | 47.6 | 88.3 | - | - | 0 | 0 | 42.4 | 23.5 | 18.9 | 0.32 | 0.345 | 1307 | 0.1738313 | 0.1051073 | 0.07276659 | 0.03335135 | 0.02122359 | 0
17 | HK3 | 9.8 | 10 | U5 | 0 | 0 | 0 | 0.4 | 0.9 | 4.5 | 9.5 | 13.5 | 19.9 | 12.3 | 39 | 31.7 | 1.85 | 1.4 | 2.72 | 0.943 | 48.53 | 91.4 | - | - | 0 | 0 | 42.4 | 24.5 | 17.9 | 0.4 | 0.258 | 1325 | 0.1818524 | 0.09698796 | 0.06869981 | 0.0343499 | 0.02273155 | 0
18 | HK4 | 5.8 | 6 | U3 | 0 | 0 | 0 | 0.6 | 1 | 4 | 7.3 | 12.8 | 23.7 | 14.8 | 35.8 | 31.4 | 1.83 | 1.39 | 2.71 | 0.95 | 48.71 | 89.6 | - | - | 0 | 0 | 42.7 | 23.4 | 19.3 | 0.41 | 0.247 | 1331 | 0.1850703 | 0.121253 | 0.07019909 | 0.0329723 | 0.0233997 | 0
19 | HK4 | 7.8 | 8 | U4 | 0 | 0 | 0 | 0.9 | 1.5 | 4.4 | 9.5 | 12.2 | 20.8 | 14 | 36.7 | 30.6 | 1.82 | 1.39 | 2.7 | 0.942 | 48.52 | 87.7 | - | - | 0 | 0 | 42.9 | 23.1 | 19.8 | 0.38 | 0.306 | 1307 | 0.1738198 | 0.0960374 | 0.06746429 | 0.03472427 | 0.02182668 | 0
20 | HK4 | 9.8 | 10 | U5 | 0 | 0 | 0 | 1.3 | 0.9 | 3.2 | 7.6 | 12.5 | 24.2 | 14.9 | 35.4 | 30.8 | 1.84 | 1.41 | 2.69 | 0.908 | 47.58 | 91.2 | - | - | 0 | 0 | 41.9 | 22.6 | 19.3 | 0.42 | 0.298 | 1307 | 0.1700195 | 0.1028025 | 0.06721701 | 0.03459699 | 0.02174668 | 0
21 | HK5 | 1.8 | 2 | U1 | 0 | 0 | 0 | 0.4 | 1.6 | 3.8 | 9.9 | 11 | 22.8 | 13.8 | 36.7 | 31.9 | 1.86 | 1.41 | 2.7 | 0.915 | 47.78 | 94.1 | - | - | 0 | 0 | 42.7 | 24.5 | 18.2 | 0.41 | 0.319 | 1243 | 0.1703224 | 0.1135482 | 0.07096765 | 0.03447 | 0.02078338 | 0
22 | HK5 | 3.8 | 4 | U2 | 0 | 0 | 0 | 0.6 | 1.5 | 4.2 | 7.3 | 11.4 | 24.4 | 15.5 | 35.1 | 31.6 | 1.84 | 1.4 | 2.71 | 0.936 | 48.34 | 91.5 | - | - | 0 | 0 | 42.8 | 22.4 | 20.4 | 0.45 | 0.319 | 1307 | 0.1821153 | 0.1101162 | 0.07835192 | 0.03388191 | 0.02276441 | 0
23 | HK5 | 5.8 | 6 | U3 | 0 | 0 | 0 | 0.6 | 1.4 | 3.9 | 7.8 | 13.3 | 24.7 | 13.8 | 34.5 | 32.9 | 1.83 | 1.38 | 2.7 | 0.957 | 48.89 | 92.8 | - | - | 0 | 0 | 42.7 | 25.6 | 17.1 | 0.43 | 0.292 | 1237 | 0.1768327 | 0.1069221 | 0.0699106 | 0.0359834 | 0.02261814 | 0
24 | HK5 | 7.8 | 8 | U4 | 0 | 0 | 0 | 1.3 | 2.2 | 5.7 | 8.1 | 12.5 | 22.3 | 13.1 | 34.8 | 26.4 | 1.92 | 1.52 | 2.71 | 0.783 | 43.91 | 91.4 | - | - | 0 | 0 | 40.7 | 22.1 | 18.6 | 0.23 | 0.41 | 1602 | 0 | 0.07344859 | 0.04149845 | 0.032501 | 0.01790309 | 0.00872202
25 | HK5 | 9.8 | 10 | U5 | 0 | 0 | 0 | 1 | 2.5 | 5.5 | 9.3 | 11 | 24.8 | 11.6 | 34.3 | 26.5 | 1.92 | 1.52 | 2.7 | 0.776 | 43.7 | 92.2 | - | - | 0 | 0 | 41.7 | 23.5 | 18.2 | 0.16 | 0.399 | 1657 | 0 | 0.074718 | 0.04044202 | 0.03037686 | 0.01813544 | 0.008841025
26 | HK6 | 1.8 | 2 | U1 | 0 | 0 | 0 | 0.8 | 1.3 | 3.9 | 7.4 | 11.6 | 23.4 | 14.9 | 36.7 | 31.5 | 1.84 | 1.4 | 2.69 | 0.921 | 47.96 | 92 | - | - | 0 | 0 | 41.6 | 23.6 | 18 | 0.44 | 0.297 | 1249 | 0.1668553 | 0.1112369 | 0.06952306 | 0.03376834 | 0.02284329 | 0
27 | HK6 | 3.8 | 4 | U2 | 0 | 0 | 0 | 0.6 | 1 | 3.7 | 7.3 | 11.3 | 26.5 | 11.6 | 38 | 30.2 | 1.82 | 1.4 | 2.7 | 0.929 | 48.15 | 87.8 | - | - | 0 | 0 | 42.3 | 21.6 | 20.7 | 0.42 | 0.308 | 1301 | 0.1907497 | 0.1083805 | 0.07803395 | 0.03576556 | 0.0233018 | 0
28 | HK6 | 5.8 | 6 | U3 | 0 | 0 | 0 | 1.3 | 1.3 | 4.3 | 7.1 | 13 | 27 | 12.2 | 33.8 | 31.2 | 1.83 | 1.39 | 2.69 | 0.935 | 48.33 | 89.8 | - | - | 0 | 0 | 42.5 | 23.5 | 19 | 0.41 | 0.234 | 1331 | 0.1812885 | 0.107125 | 0.0721034 | 0.0339916 | 0.02266107 | 0
29 | HK6 | 7.8 | 8 | U4 | 0 | 0 | 0 | 0.8 | 1 | 4.7 | 9.1 | 13.3 | 21.4 | 11.3 | 38.4 | 32.6 | 1.84 | 1.39 | 2.69 | 0.935 | 48.33 | 93.8 | - | - | 0 | 0 | 42.4 | 24.5 | 17.9 | 0.45 | 0.248 | 1313 | 0.1839199 | 0.09809059 | 0.07152439 | 0.03371864 | 0.0219682 | 0
30 | HK6 | 9.8 | 10 | U5 | 0 | 0 | 0 | 0.7 | 1.2 | 4.4 | 8 | 11.3 | 25 | 15.8 | 33.6 | 33.5 | 1.85 | 1.39 | 2.7 | 0.942 | 48.52 | 96 | - | - | 0 | 0 | 43.4 | 24.5 | 18.9 | 0.48 | 0.252 | 1237 | 0.1834619 | 0.1201992 | 0.06748023 | 0.03374012 | 0.02425071 | 0
31 | HK7 | 1.8 | 2 | U1 | 0 | 0 | 0 | 0.4 | 1.6 | 2.9 | 8.2 | 13.3 | 26.2 | 11.4 | 36 | 32.9 | 1.86 | 1.4 | 2.71 | 0.936 | 48.34 | 95.3 | - | - | 0 | 0 | 45.4 | 25.9 | 19.5 | 0.36 | 0.278 | 1325 | 0.1920398 | 0.1061042 | 0.08111271 | 0.03507576 | 0.02356653 | 0
32 | HK7 | 3.8 | 4 | U2 | 0 | 0 | 0 | 0.5 | 1.7 | 3.3 | 9.3 | 12 | 24 | 13.3 | 35.9 | 32.6 | 1.84 | 1.39 | 2.7 | 0.942 | 48.52 | 93.4 | - | - | 0 | 0 | 44.7 | 23.5 | 21.2 | 0.43 | 0.28 | 1237 | 0.1730429 | 0.1046306 | 0.06841229 | 0.03521221 | 0.02213339 | 0
33 | HK7 | 5.8 | 6 | U3 | 0 | 0 | 0 | 1.9 | 1.9 | 5.2 | 9.8 | 12.3 | 21 | 14 | 33.9 | 24.3 | 1.93 | 1.55 | 2.69 | 0.735 | 42.38 | 88.9 | - | - | 0 | 0 | 39.9 | 22.7 | 17.2 | 0.09 | 0.449 | 1639 | 0 | 0.07614423 | 0.05043825 | 0.02921134 | 0.01898737 | 0.009006831
34 | HK7 | 7.8 | 8 | U4 | 0 | 0 | 0 | 1.2 | 1.9 | 4.9 | 9 | 11.7 | 20.4 | 15.1 | 35.8 | 31.5 | 1.85 | 1.41 | 2.69 | 0.908 | 47.58 | 93.3 | - | - | 0 | 0 | 43.5 | 23.6 | 19.9 | 0.4 | 0.292 | 1243 | 0.1659872 | 0.1106581 | 0.0671853 | 0.03458067 | 0.02272444 | 0
35 | HK8 | 1.8 | 2 | U1 | 0 | 0 | 0 | 1.2 | 1.3 | 3 | 7.8 | 13.1 | 25.7 | 12.1 | 35.8 | 31.9 | 1.83 | 1.39 | 2.7 | 0.942 | 48.52 | 91.4 | - | - | 0 | 0 | 43.05 | 23.5 | 19.55 | 0.43 | 0.295 | 1307 | 0.1737928 | 0.105084 | 0.07275046 | 0.03334396 | 0.02323973 | 0
36 | HK8 | 3.8 | 4 | U2 | 0 | 0 | 0 | 1.4 | 1.6 | 3.7 | 8.9 | 11.6 | 25.2 | 13.3 | 34.3 | 33.5 | 1.82 | 1.36 | 2.71 | 0.993 | 49.82 | 91.4 | - | - | 0 | 0 | 44.7 | 24.5 | 20.2 | 0.45 | 0.287 | 1237 | 0.1644443 | 0.115111 | 0.07399992 | 0.03597218 | 0.0220972 | 0
37 | HK8 | 5.8 | 6 | U3 | 0 | 0 | 0 | 0.5 | 0.9 | 4.7 | 7.5 | 12.6 | 25.7 | 13.3 | 34.8 | 31.5 | 1.83 | 1.39 | 2.7 | 0.942 | 48.52 | 90.3 | - | - | 0 | 0 | 43.5 | 24.1 | 19.4 | 0.38 | 0.3 | 1337 | 0.1563881 | 0.1122787 | 0.07618909 | 0.03308211 | 0.02355847 | 0
38 | HK8 | 7.8 | 8 | U4 | 0 | 0 | 0 | 0.9 | 1.1 | 4.2 | 9.3 | 12.7 | 24.3 | 11.6 | 35.9 | 32 | 1.84 | 1.39 | 2.69 | 0.935 | 48.33 | 92.1 | - | - | 0 | 0 | 44.8 | 25.5 | 19.3 | 0.34 | 0.306 | 1437 | 0.1627817 | 0.1071977 | 0.07543543 | 0.03374743 | 0.02282914 | 0
39 | HK8 | 9.8 | 10 | U5 | 0 | 0 | 0 | 0.9 | 1.5 | 4.9 | 7.2 | 12.9 | 24.3 | 13.7 | 34.6 | 32.9 | 1.82 | 1.37 | 2.7 | 0.971 | 49.26 | 91.5 | - | - | 0 | 0 | 44.7 | 24.6 | 20.1 | 0.41 | 0.25 | 1237 | 0.1663241 | 0.1176439 | 0.07302034 | 0.03245349 | 0.02434011 | 0
Trung bình (Average) |  |  |  |  | 0 | 0 | 0 | 0.88 | 1.44 | 4.086667 | 8.52 | 12.13333 | 23.91333 | 13.37 | 35.65667 | 30.76333 | 1.847667 | 1.41 | 2.702333 | 0.917 | 47.82 | 90.7 |  |  | 0 | 0 | 42.55167 | 23.7 | 18.85167 | 0.37 | 0.3067333 | 13°26' | 0.1581355 | 0.1047269 | 0.06894416 | 0.03384243 | 0.02208547 |  | 1.85 | 125
|  |  | Lớp 4: | Sét pha màu xám ghi, xám xanh, trạng thái dẻo mềm
40 | HK1 | 13.8 | 14 | U7 | 0 | 0 | 0 | 1.8 | 3 | 5.1 | 9.9 | 17.3 | 21 | 15.3 | 26.6 | 36 | 1.79 | 1.32 | 2.68 | 1.03 | 50.75 | 93.7 | - | - | 0 | 0 | 41.5 | 26 | 15.5 | 0.65 | 0.117 | 1431 | 0.2156266 | 0.1677096 | 0.09104234 | 0.03833362 | 0.02455747 | 0
41 | HK2 | 9.8 | 10 | U5 | 0 | 0 | 0 | 2.5 | 3.2 | 4.2 | 10.6 | 15.1 | 26.8 | 14.8 | 22.8 | 36.7 | 1.77 | 1.29 | 2.68 | 1.078 | 51.87 | 91.2 | - | - | 0 | 0 | 40.5 | 27.6 | 12.9 | 0.71 | 0.135 | 1419 | 0.1988665 | 0.1556347 | 0.07565575 | 0.03566628 | 0.02810071 | 0
42 | HK2 | 11.8 | 12 | U6 | 0 | 0 | 0 | 1.6 | 3.1 | 4.5 | 11.4 | 16.6 | 22.8 | 15.6 | 24.4 | 35.5 | 1.77 | 1.31 | 2.68 | 1.046 | 51.12 | 91 | - | - | 0 | 0 | 40.5 | 29 | 11.5 | 0.57 | 0.143 | 1425 | 0.2061443 | 0.17738 | 0.09108701 | 0.03955094 | 0.03056209 | 0
43 | HK3 | 11.8 | 12 | U6 | 0 | 0 | 0 | 1.6 | 3.5 | 5.1 | 10.9 | 16.3 | 22.9 | 14.3 | 25.4 | 35.6 | 1.74 | 1.28 | 2.69 | 1.102 | 52.42 | 86.9 | - | - | 0 | 0 | 41.8 | 29.6 | 12.2 | 0.49 | 0.171 | 1425 | 0.2070032 | 0.1656025 | 0.08280127 | 0.04025062 | 0.02875044 | 0
44 | HK3 | 13.8 | 14 | U7 | 0 | 0 | 0 | 2.5 | 3.4 | 4.9 | 11.2 | 16.2 | 23 | 14.9 | 23.9 | 35.9 | 1.78 | 1.31 | 2.67 | 1.038 | 50.94 | 92.3 | - | - | 0 | 0 | 42.1 | 27.5 | 14.6 | 0.58 | 0.216 | 1331 | 0.1831475 | 0.157592 | 0.0766664 | 0.03726839 | 0.02662028 | 0
45 | HK4 | 11.8 | 12 | U6 | 0 | 0 | 0 | 2.3 | 3.2 | 4.8 | 9.6 | 16.7 | 23.3 | 15.6 | 24.5 | 34.7 | 1.75 | 1.3 | 2.67 | 1.054 | 51.31 | 87.9 | - | - | 0 | 0 | 41.5 | 26.5 | 15 | 0.55 | 0.143 | 1525 | 0.1952732 | 0.164207 | 0.08210352 | 0.03772324 | 0.02052588 | 0
46 | HK5 | 11.8 | 12 | U6 | 0 | 0 | 0 | 2.6 | 3 | 4.7 | 11.7 | 16.9 | 22 | 15 | 24.1 | 36.6 | 1.79 | 1.31 | 2.69 | 1.053 | 51.3 | 93.5 | - | - | 0 | 0 | 40.3 | 25.3 | 15 | 0.75 | 0.189 | 1325 | 0.1935979 | 0.13888545 | 0.084173 | 0.0336692 | 0.01315203125 | 0
47 | HK5 | 13.8 | 14 | U7 | 0 | 0 | 0 | 2.4 | 2.9 | 5.7 | 9.9 | 16 | 24.5 | 14.1 | 24.5 | 35.5 | 1.77 | 1.31 | 2.67 | 1.038 | 50.94 | 91.3 | - | - | 0 | 0 | 42.8 | 26.3 | 16.5 | 0.56 | 0.123 | 1331 | 0.19765 | 0.1537278 | 0.08345224 | 0.03623584 | 0.02196112 | 0
48 | HK6 | 11.8 | 12 | U6 | 0 | 0 | 0 | 2.5 | 3.3 | 5.3 | 12.5 | 15.6 | 23.7 | 14.5 | 22.6 | 35.6 | 1.78 | 1.31 | 2.672 | 1.04 | 50.97 | 91.5 | - | - | 0 | 0 | 40.5 | 26.4 | 14.1 | 0.65 | 0.136 | 1331 | 0.1828436 | 0.1658349 | 0.0744131 | 0.03720655 | 0.02657611 | 0
49 | HK6 | 13.8 | 14 | U7 | 0 | 0 | 0 | 2 | 2.8 | 4.3 | 10.8 | 17.1 | 23.9 | 14.7 | 24.4 | 35.9 | 1.77 | 1.3 | 2.68 | 1.062 | 51.49 | 90.6 | - | - | 0 | 0 | 40.3 | 25.1 | 15.2 | 0.71 | 0.18 | 1525 | 0.1899975 | 0.159770625 | 0.07772625 | 0.0367040625 | 0.02644852 | 0
50 | HK7 | 9.8 | 10 | U5 | 0 | 0 | 0 | 2.2 | 3.1 | 5 | 11.3 | 15.4 | 20.5 | 15.9 | 26.6 | 35 | 1.76 | 1.3 | 2.69 | 1.069 | 51.67 | 88.1 | - | - | 0 | 0 | 41.5 | 26.8 | 14.7 | 0.56 | 0.191 | 1331 | 0.1778324 | 0.160896 | 0.07621389 | 0.03704842 | 0.02858021 | 0
51 | HK7 | 11.8 | 12 | U6 | 0 | 0 | 0 | 2.4 | 3.7 | 5.3 | 10.4 | 15.4 | 25.1 | 14.2 | 23.5 | 36 | 1.74 | 1.28 | 2.67 | 1.086 | 52.06 | 88.5 | - | - | 0 | 0 | 41.5 | 28.3 | 13.2 | 0.58 | 0.173 | 1629 | 0.1979374 | 0.1495527 | 0.0879722 | 0.03518888 | 0.02639166 | 0
52 | HK8 | 11.8 | 12 | U6 | 0 | 0 | 0 | 2.5 | 3.2 | 5.3 | 11.5 | 17.3 | 21.6 | 15.2 | 23.4 | 37.2 | 1.76 | 1.28 | 2.69 | 1.102 | 52.42 | 90.8 | - | - | 0 | 0 | 42.9 | 30.1 | 12.8 | 0.55 | 0.116 | 1437 | 0.2026701 | 0.1743905 | 0.09190851 | 0.03770606 | 0.0206205 | 0
53 | HK8 | 13.8 | 14 | U7 | 0 | 0 | 0 | 2.1 | 3.7 | 4.7 | 10.3 | 16.8 | 25.9 | 14.5 | 22 | 36.3 | 1.78 | 1.31 | 2.67 | 1.038 | 50.94 | 93.4 | - | - | 0 | 0 | 41.6 | 27.6 | 14 | 0.62 | 0.13 | 1531 | 0.2066023 | 0.1527061 | 0.08533575 | 0.03817652 | 0.02133394 | 0
Trung bình (Average) |  |  |  |  | 0 | 0 | 0 | 2.214286 | 3.221429 | 4.921429 | 10.85714 | 16.33571 | 23.35714 | 14.9 | 24.19286 | 35.89286 | 1.767857 | 1.3 | 2.678714 | 1.061 | 51.47 | 90.6 |  |  | 0 | 0 | 41.37857 | 27.29286 | 14.08571 | 0.61 | 0.1545 | 14°28' | 0.1967995 | 0.1602779 | 0.08289652 | 0.0371949 | 0.02458435 | 0 | 1.18 | 69
|  |  | Lớp 5: | Cát hạt trung lẫn ít sạn sỏi, màu xám ghi, xám xanh, kết cấu chặt
54 | HK2 | 14 | 14.45 | D1 | 0 | 0 | 5.1 | 9.2 | 21.9 | 41.7 | 16.1 | 6 | 0 | 0 | 0 | 0 | 0 | 0 | 2.638 |  |  |  | 3430 | 2630 | 0.9439941 | 0.5039909 | 0 | 0 | 0 |  | 0 | - | 0 | 0 | 0 | 0 | 0 | 0
55 | HK2 | 16 | 16.45 | D2 | 0 | 0 | 5.2 | 8.8 | 22.1 | 36.9 | 17.6 | 9.4 | 0 | 0 | 0 | 0 | 0 | 0 | 2.631 |  |  |  | 3547 | 2627 | 0.9218408 | 0.4957362 | 0 | 0 | 0 |  | 0 | - | 0 | 0 | 0 | 0 | 0 | 0
56 | HK2 | 18 | 18.45 | D3 | 0 | 0 | 4.7 | 9.9 | 20.2 | 38.9 | 17.7 | 8.6 | 0 | 0 | 0 | 0 | 0 | 0 | 2.639 |  |  |  | 3446 | 2614 | 0.9026676 | 0.4918033 | 0 | 0 | 0 |  | 0 | - | 0 | 0 | 0 | 0 | 0 | 0
57 | HK3 | 16 | 16.45 | D1 | 0 | 0 | 4.5 | 9.5 | 20 | 41.9 | 16.3 | 7.8 | 0 | 0 | 0 | 0 | 0 | 0 | 2.63 |  |  |  | 3548 | 2621 | 0.923921 | 0.4800225 | 0 | 0 | 0 |  | 0 | - | 0 | 0 | 0 | 0 | 0 | 0
58 | HK3 | 18 | 18.45 | D2 | 0 | 0 | 4.3 | 8.4 | 21.6 | 41.4 | 17.8 | 6.5 | 0 | 0 | 0 | 0 | 0 | 0 | 2.645 |  |  |  | 3439 | 2622 | 0.9166667 | 0.5201149 | 0 | 0 | 0 |  | 0 | - | 0 | 0 | 0 | 0 | 0 | 0
59 | HK3 | 20 | 20.45 | D3 | 0 | 0 | 6.1 | 8.5 | 22.4 | 39.1 | 15.9 | 8 | 0 | 0 | 0 | 0 | 0 | 0 | 2.649 |  |  |  | 3405 | 2605 | 0.9521002 | 0.5128498 | 0 | 0 | 0 |  | 0 | - | 0 | 0 | 0 | 0 | 0 | 0
60 | HK4 | 14 | 14.45 | D1 | 0 | 0 | 4.9 | 9.2 | 20.2 | 40.8 | 16.9 | 8 | 0 | 0 | 0 | 0 | 0 | 0 | 2.643 |  |  |  | 3500 | 2613 | 0.9534368 | 0.4940644 | 0 | 0 | 0 |  | 0 | - | 0 | 0 | 0 | 0 | 0 | 0
61 | HK4 | 16 | 16.45 | D2 | 0 | 0 | 4.4 | 9.6 | 21.4 | 42.2 | 15 | 7.4 | 0 | 0 | 0 | 0 | 0 | 0 | 2.636 |  |  |  | 3406 | 2649 | 0.8977682 | 0.4859076 | 0 | 0 | 0 |  | 0 | - | 0 | 0 | 0 | 0 | 0 | 0
62 | HK5 | 16 | 16.45 | D1 | 0 | 0 | 4.6 | 9.8 | 20 | 43 | 15.8 | 6.8 | 0 | 0 | 0 | 0 | 0 | 0 | 2.64 |  |  |  | 3429 | 2603 | 0.9061372 | 0.5154994 | 0 | 0 | 0 |  | 0 | - | 0 | 0 | 0 | 0 | 0 | 0
Trung bình (Average) |  |  |  |  | 0 | 0 | 4.866667 | 9.211111 | 21.08889 | 40.65556 | 16.56667 | 7.611111 | 0 | 0 | 0 | 0 | 0 | 0 | 2.639 |  |  |  | 34°48' | 26°20' | 0.9242814 | 0.4999988 | 0 | 0 | 0 |  | 0 |  | 0 | 0 | 0 | 0 | 0 | 0 | 2.33 | 224
|  |  | Lớp 6: | Cát hạt mịn màu xám vàng, xám ghi, kết cấu chặt vừa
63 | HK1 | 16 | 16.45 | D1 | 0 | 0 | 0 | 4.6 | 9.7 | 23.1 | 48.8 | 13.8 | 0 | 0 | 0 | 0 | 0 | 0 | 2.642 |  |  |  | 3342 | 2403 | 0.9775449 | 0.513173 | 0 | 0 | 0 |  | 0 | - | 0 | 0 | 0 | 0 | 0 | 0
64 | HK4 | 18 | 18.45 | D3 | 0 | 0 | 0 | 4.6 | 10.4 | 23.4 | 48 | 13.6 | 0 | 0 | 0 | 0 | 0 | 0 | 2.647 |  |  |  | 3333 | 2416 | 0.9827715 | 0.5195178 | 0 | 0 | 0 |  | 0 | - | 0 | 0 | 0 | 0 | 0 | 0
65 | HK5 | 18 | 18.45 | D2 | 0 | 0 | 0 | 5.2 | 9.6 | 26.9 | 45.3 | 13 | 0 | 0 | 0 | 0 | 0 | 0 | 2.63 |  |  |  | 3322 | 2440 | 0.9774436 | 0.5175995 | 0 | 0 | 0 |  | 0 | - | 0 | 0 | 0 | 0 | 0 | 0
66 | HK6 | 16 | 16.45 | D1 | 0 | 0 | 0 | 4.8 | 9.1 | 25.5 | 47 | 13.6 | 0 | 0 | 0 | 0 | 0 | 0 | 2.649 |  |  |  | 3406 | 2408 | 0.9636768 | 0.5197935 | 0 | 0 | 0 |  | 0 | - | 0 | 0 | 0 | 0 | 0 | 0
67 | HK6 | 18 | 18.45 | D2 | 0 | 0 | 0 | 5.1 | 8.9 | 26.6 | 48.4 | 11 | 0 | 0 | 0 | 0 | 0 | 0 | 2.647 |  |  |  | 3340 | 2440 | 0.9665676 | 0.5309427 | 0 | 0 | 0 |  | 0 | - | 0 | 0 | 0 | 0 | 0 | 0
68 | HK7 | 14 | 14.45 | D1 | 0 | 0 | 0 | 3.7 | 8.8 | 24.9 | 49.2 | 13.4 | 0 | 0 | 0 | 0 | 0 | 0 | 2.639 |  |  |  | 3307 | 2409 | 0.9679344 | 0.5219146 | 0 | 0 | 0 |  | 0 | - | 0 | 0 | 0 | 0 | 0 | 0
69 | HK7 | 16 | 16.45 | D2 | 0 | 0 | 0 | 4.6 | 8.7 | 26.7 | 47.8 | 12.2 | 0 | 0 | 0 | 0 | 0 | 0 | 2.631 |  |  |  | 3400 | 2414 | 0.9488889 | 0.5261021 | 0 | 0 | 0 |  | 0 | - | 0 | 0 | 0 | 0 | 0 | 0
70 | HK8 | 16 | 16.45 | D1 | 0 | 0 | 0 | 3.8 | 9.9 | 22.8 | 49.6 | 13.9 | 0 | 0 | 0 | 0 | 0 | 0 | 2.63 |  |  |  | 3339 | 2419 | 0.939528 | 0.5080275 | 0 | 0 | 0 |  | 0 | - | 0 | 0 | 0 | 0 | 0 | 0
Trung bình (Average) |  |  |  |  | 0 | 0 | 0 | 4.55 | 9.3875 | 24.9875 | 48.0125 | 13.0625 | 0 | 0 | 0 | 0 | 0 | 0 | 2.639375 |  |  |  | 33°38' | 24°19' | 0.9655445 | 0.5196338 | 0 | 0 | 0 |  | 0 |  | 0 | 0 | 0 | 0 | 0 | 0 | 1.4 | 134
|  |  | Lớp 7: | Cát hạt thô lẫn nhiều sạn sỏi, màu nâu vàng, kết cấu chặt
71 | HK1 | 18 | 18.45 | D2 | 0 | 0 | 8.2 | 39 | 19.2 | 15.7 | 10.6 | 7.3 | 0 | 0 | 0 | 0 | 0 | 0 | 2.638 |  |  |  | 3701 | 2602 | 0.8512281 | 0.4903955 | 0 | 0 | 0 |  | 0 | - | 0 | 0 | 0 | 0 | 0 | 0
72 | HK4 | 20 | 20.45 | D4 | 0 | 0 | 11.5 | 40 | 20.5 | 13.2 | 9.7 | 5.1 | 0 | 0 | 0 | 0 | 0 | 0 | 2.635 |  |  |  | 3735 | 2745 | 0.8491228 | 0.4638889 | 0 | 0 | 0 |  | 0 | - | 0 | 0 | 0 | 0 | 0 | 0
73 | HK5 | 20 | 20.45 | D3 | 0 | 0 | 11.4 | 41 | 20 | 12.4 | 9.7 | 5.5 | 0 | 0 | 0 | 0 | 0 | 0 | 2.63 |  |  |  | 3701 | 2641 | 0.8586572 | 0.4742152 | 0 | 0 | 0 |  | 0 | - | 0 | 0 | 0 | 0 | 0 | 0
74 | HK7 | 18 | 18.45 | D3 | 0 | 0 | 10.6 | 42 | 19.2 | 12.4 | 10.4 | 5.4 | 0 | 0 | 0 | 0 | 0 | 0 | 2.645 |  |  |  | 3727 | 2627 | 0.8906362 | 0.4859551 | 0 | 0 | 0 |  | 0 | - | 0 | 0 | 0 | 0 | 0 | 0
75 | HK7 | 20 | 20.45 | D4 | 0 | 0 | 9.3 | 41.8 | 18.8 | 15.1 | 9.9 | 5.1 | 0 | 0 | 0 | 0 | 0 | 0 | 2.638 |  |  |  | 3749 | 2603 | 0.870922 | 0.4878737 | 0 | 0 | 0 |  | 0 | - | 0 | 0 | 0 | 0 | 0 | 0
76 | HK8 | 18 | 18.45 | D2 | 0 | 0 | 8.8 | 44.6 | 20.6 | 12.5 | 8.3 | 5.2 | 0 | 0 | 0 | 0 | 0 | 0 | 2.648 |  |  |  | 3738 | 2735 | 0.9009332 | 0.4868052 | 0 | 0 | 0 |  | 0 | - | 0 | 0 | 0 | 0 | 0 | 0
77 | HK8 | 20 | 20.45 | D3 | 0 | 0 | 8.6 | 42.5 | 19.1 | 14.2 | 9.6 | 6 | 0 | 0 | 0 | 0 | 0 | 0 | 2.639 |  |  |  | 3749 | 2643 | 0.8584507 | 0.4884377 | 0 | 0 | 0 |  | 0 | - | 0 | 0 | 0 | 0 | 0 | 0
Trung bình (Average) |  |  |  |  | 0 | 0 | 9.771429 | 41.55714 | 19.62857 | 13.64286 | 9.742857 | 5.657143 | 0 | 0 | 0 | 0 | 0 | 0 | 2.639 |  |  |  | 37°29' | 26°45' | 0.8685643 | 0.4825102 | 0 | 0 | 0 |  | 0 |  | 0 | 0 | 0 | 0 | 0 | 0 | 2.67 | 362
|  |  | Lớp 8: | Sét pha màu nâu đỏ, xám xanh, lẫn dăm cục, mảnh đá phong hóa chưa hoàn toàn, trạng thái cứng
78 | HK1 | 19.8 | 20 | U8 | 0 | 0 | 3 | 4 | 4.7 | 7.2 | 10.1 | 13 | 21.4 | 14.5 | 22.1 | 18.5 | 1.91 | 1.61 | 2.7 | 0.677 | 40.37 | 73.8 | - | - | 0 | 0 | 33.5 | 19.4 | 14.1 | -0.06 | 0.492 | 1911 | 0 | 0.06061905 | 0.04209656 | 0.0269418 | 0.0134709 | 0.007156415
79 | HK2 | 19.8 | 20 | U7 | 0 | 0 | 3.6 | 3.6 | 5.1 | 7.6 | 7.7 | 13.9 | 23 | 15.3 | 20.2 | 18.4 | 1.91 | 1.61 | 2.7 | 0.677 | 40.37 | 73.4 | - | - | 0 | 0 | 31.6 | 19.5 | 12.1 | -0.09 | 0.512 | 1853 | 0 | 0.06124125 | 0.03742521 | 0.02806891 | 0.01488503 | 0.006166654
80 | HK4 | 21.8 | 22 | U7 | 0 | 0 | 3.5 | 3.6 | 4.8 | 6.8 | 8.1 | 14.3 | 23.8 | 14.7 | 20.4 | 18.5 | 1.91 | 1.61 | 2.7 | 0.677 | 40.37 | 73.8 | - | - | 0 | 0 | 32.7 | 19.5 | 13.2 | -0.08 | 0.456 | 1757 | 0 | 0.05676892 | 0.04300676 | 0.02752432 | 0.0146223 | 0.006666047
81 | HK4 | 23.8 | 24 | U8 | 0 | 0 | 2.7 | 3.8 | 4.3 | 6.2 | 10.4 | 13.6 | 23.3 | 15.1 | 20.6 | 18.3 | 1.92 | 1.62 | 2.68 | 0.654 | 39.55 | 75 | - | - | 0 | 0 | 31.6 | 19.1 | 12.5 | -0.06 | 0.416 | 1911 | 0 | 0.06541105 | 0.03857575 | 0.0251581 | 0.01425625 | 0.006918476
82 | HK4 | 25.8 | 26 | U9 | 0 | 0 | 3 | 3.6 | 4.9 | 7.2 | 7.6 | 12.2 | 24.4 | 15 | 22.1 | 18.4 | 1.93 | 1.63 | 2.7 | 0.656 | 39.63 | 75.7 | - | - | 0 | 0 | 31.6 | 19.1 | 12.5 | -0.06 | 0.488 | 1911 | 0 | 0.06698427 | 0.0485636 | 0.02344449 | 0.01255955 | 0.004395843
83 | HK4 | 27.8 | 28 | U10 | 0 | 0 | 2.6 | 4.1 | 4.4 | 5.9 | 8.5 | 14 | 23.6 | 15.6 | 21.3 | 17.3 | 1.96 | 1.67 | 2.69 | 0.611 | 37.92 | 76.2 | - | - | 0 | 0 | 31.3 | 19.8 | 11.5 | -0.22 | 0.432 | 1911 | 0 | 0.05265856 | 0.04772182 | 0.02139254 | 0.01563301 | 0.005348135
84 | HK4 | 29.8 | 30 | U11 | 0 | 0 | 3 | 3.8 | 4.8 | 7 | 8.4 | 14.3 | 23.5 | 14.8 | 20.4 | 18.9 | 1.94 | 1.63 | 2.67 | 0.638 | 38.95 | 79.1 | - | - | 0 | 0 | 32.7 | 20.5 | 12.2 | -0.13 | 0.468 | 1834 | 0 | 0.05212478 | 0.04876189 | 0.02690311 | 0.015133 | 0.004623972
85 | HK6 | 19.8 | 20 | U8 | 0 | 0 | 3.4 | 4.4 | 5.1 | 7.7 | 9.7 | 14.2 | 19.4 | 14.6 | 21.5 | 18.7 | 1.95 | 1.64 | 2.67 | 0.628 | 38.58 | 79.5 | - | - | 0 | 0 | 32.6 | 21.6 | 11 | -0.26 | 0.424 | 1623 | 0 | 0.05118316 | 0.04622995 | 0.02724265 | 0.01568516 | 0.00557236
86 | HK6 | 21.8 | 22 | U9 | 0 | 0 | 3.2 | 3.9 | 4.6 | 7.4 | 9.8 | 14.2 | 21.3 | 15.4 | 20.2 | 18.5 | 1.94 | 1.64 | 2.68 | 0.634 | 38.81 | 78.2 | - | - | 0 | 0 | 32.4 | 21.9 | 10.5 | -0.32 | 0.38 | 1642 | 0 | 0.05632688 | 0.04576559 | 0.02816344 | 0.01452177 | 0.007260887
87 | HK6 | 23.8 | 24 | U10 | 0 | 0 | 3.2 | 3.7 | 5.1 | 7.5 | 9.5 | 12.5 | 22.2 | 15 | 21.3 | 17.3 | 1.91 | 1.63 | 2.67 | 0.638 | 38.95 | 72.4 | - | - | 0 | 0 | 32.4 | 19.5 | 12.9 | -0.17 | 0.392 | 1642 | 0 | 0.0555827 | 0.04716108 | 0.0244227 | 0.01263243 | 0.007368919
88 | HK6 | 25.8 | 26 | U11 | 0 | 0 | 3.1 | 4.1 | 4.5 | 7.7 | 9.3 | 13.1 | 23.6 | 14.4 | 20.2 | 17.7 | 1.93 | 1.64 | 2.67 | 0.628 | 38.58 | 75.3 | - | - | 0 | 0 | 31.9 | 19.1 | 12.8 | -0.11 | 0.412 | 1604 | 0 | 0.05401598 | 0.04255804 | 0.02618957 | 0.01309478 | 0.006342785
89 | HK6 | 27.8 | 28 | U12 | 0 | 0 | 4 | 4.2 | 4.5 | 7.5 | 9.1 | 12.1 | 23.1 | 14.7 | 20.8 | 18.3 | 1.92 | 1.62 | 2.66 | 0.642 | 39.1 | 75.8 | - | - | 0 | 0 | 32.3 | 20.3 | 12 | -0.17 | 0.432 | 1642 | 0 | 0.05662966 | 0.04497062 | 0.02415089 | 0.01249184 | 0.007286905
90 | HK6 | 29.8 | 30 | U13 | 0 | 0 | 3.8 | 3.6 | 4.6 | 6.8 | 8.6 | 14.1 | 21 | 15.9 | 21.6 | 18.7 | 1.91 | 1.61 | 2.68 | 0.665 | 39.93 | 75.4 | - | - | 0 | 0 | 32.2 | 19.5 | 12.7 | -0.06 | 0.393 | 1619 | 0 | 0.05849109 | 0.04472848 | 0.02666505 | 0.01462277 | 0.006236182
Trung bình (Average) |  |  |  |  | 0 | 0 | 3.238462 | 3.876923 | 4.723077 | 7.115385 | 8.984615 | 13.5 | 22.58462 | 15 | 20.97692 | 18.26923 | 1.926154 | 1.63 | 2.682308 | 0.646 | 39.23 | 75.9 |  |  | 0 | 0 | 32.21538 | 19.90769 | 12.30769 | -0.13 | 0.4382308 | 17°46' | 0 | 0.05754133 | 0.0444281 | 0.02586674 | 0.01412375 | 0.006257199 | 2.91 | 178