## BTH
CÔNG TY CỔ PHẦN A CAO
PHÒNG THÍ NGHIỆM KIỂM ĐỊNH XÂY DỰNG * LAS XD 990
Địa chỉ: Phương Trạch - Vĩnh Ngọc - Đông Anh - TP Hà Nội Tel/Fax: 024.23239666 * Email: acaohanoi@gmail.com * Web: www.lasxd.net
BẢNG TỔNG HỢP CHỈ TIÊU CƠ LÝ CỦA MẪU ĐẤT TRONG PHÒNG - SUMMARY OF SOIL TEST RESULT
[5 empty] | Công trình: | NHÀ MÁY BETTERIAL FILM | [31 empty] | Địa điểm: | Lô CN14-3, KCN Yên Phong ( khu mở rộng ) huyện Yên Phong, tỉnh Bắc Ninh
[5 empty] | Project : | [32 empty] | Location:
Mã loại đất | Lớp số | Số thứ tự No. | Tên hố khoan Borehole | Chiều sâu mẫu Sample depth |  | Số hiệu mẫu Sample No | Số hiệu thí nghiệm Test No. | THÀNH PHẦN HẠT - PARTICLE SIZE ANALYSIS (%) | [12 empty] | Độ ẩm Moisture ontent | K.lượng thể tích Bulk density |  |  | Khối lượng riêng Specific Gravity | Hệ số rỗng Void Ratio | Độ lỗ rỗng Porosity | Độ bão hoà Degree ofsaturationc | D.trọng của cát Density of sand |  | Khe hở của cát The gap of sand |  | Góc nghỉ của cát Angle of the sand |  | Giới hạn ATTERBERG ATTERBERG Limits |  |  |  | Thí nghiệm cắt phẳng Direct shear test |  | Hệ số nén lún Compresstion ratio | [6 empty] | PHÂN LOẠI ĐẤT Classification TCVN 9362:2012
[8 empty] | Cuội dăm |  | Hạt sạn sỏi Gravel seeds |  |  | Hạt cát - Sand |  |  |  |  | Hạt bụi Silt |  | Hạt sét Clay
[13 empty] | to Coarse | thô Coarse | vừa Med. | mịn Fine | bụi Silt |  |  |  |  | K.lượng thể tích tự nhiên Wet density | Khối lượng thể tích bão hòa Saturated density | Khối lượng thể tích khô Dry density |  |  |  |  | D.trọng lớn nhất Max density | D.trọng nhỏ nhất Min density | Hệ số rỗng lớn nhất Max void ratio | Hệ số rỗng nhỏ nhất Min void ratio | Góc nghỉ khô Unsoaked angle | Góc nghỉ ướt Soaked angle | Giới hạn chảy Liquid limit | Giới hạn dẻo Plastic limit | Chỉ số dẻo Plastic Index | Độ sệt Liquidity index | Tự nhiên Natural |  | a0-0.125 | a0,125-0.25 | a0.25-0,5 | a0,5-1.0 | a1-2 | a2-4 | a4-8
[8 empty] | Đường kính cỡ hạt - Grain size diameter | [30 empty] | Lực dính Cohesion | Góc nội ma sát Angle of internal friction
[8 empty] | > 30 | 15 - 30 | >10 | 10 - 5 | 5 - 2 | 2 - 1 | 1 - 0.5 | 0.5 - 0.25 | 0.25 - 0.1 | 0.1 - 0.05 | 0.05 - 0.01 | 0.01-0.005 | < 0.005
[21 empty] | W | gw | gs | gk | D | eo | n | S (G) | gc max | gc min | emax | emin | ad | aw | WL | WP | IP | Is | C | j
|  |  |  | m | [5 empty] | mm | mm | mm | mm | mm | mm | mm | mm | mm | mm | mm | % | g/cm3 | g/cm3 | g/cm3 | g/cm3 |  | % | % | g/cm3 | g/cm3 |  |  | Deg/ độ | Deg/ độ | % | % | % | % | kg/cm2 | Deg/ độ | cm2/kg | cm2/kg | cm2/kg | cm2/kg | cm2/kg | cm2/kg | cm2/kg
2 | 2 | 1 | HK1 | 1.8 | 2 | U1 | 1500 |  |  | 0 | 0 | 0 | 0 | 0.8 | 2.9 | 6.7 | 9.8 | 28.8 | 13.5 | 37.5 | 52.9 | 1.65 |  | 1.079137 | 2.69 | 1.493 | 59.88339 | 95.31212 | 0 | 0 | 0 | 0 | - | - | 56.4 | 34.9 | 21.5 | 0.8372093 | 0.067 | 602 | 0 | 0.2812615 | 0.1636431 | 0.1073908 | 0.05497385 | 0.04922077 | 0 | Sét màu xem đen, xám ghi, trạng thái dẻo chảy
2 | 2 | 2 | HK1 | 3.8 | 4 | U2 | 1501 |  |  | 0 | 0 | 0 | 0 | 0.3 | 4.4 | 5.6 | 8.8 | 28.7 | 14.6 | 37.6 | 53.1 | 1.67 |  | 1.09079 | 2.69 | 1.466 | 59.45017 | 97.43452 | 0 | 0 | 0 | 0 | - | - | 57.5 | 34.9 | 22.6 | 0.8053097 | 0.047 | 618 | 0 | 0.2706581 | 0.1685229 | 0.1123486 | 0.05617431 | 0.03574729 | 0 | Sét màu xem đen, xám ghi, trạng thái dẻo chảy
2 | 2 | 3 | HK1 | 5.8 | 6 | U3 | 1502 |  |  | 0 | 0 | 0 | 0 | 0.4 | 3.8 | 7.3 | 10.4 | 26.3 | 15.4 | 36.4 | 52.4 | 1.65 |  | 1.082677 | 2.68 | 1.475 | 59.6016 | 95.20814 | 0 | 0 | 0 | 0 | - | - | 56 | 34.1 | 21.9 | 0.8356164 | 0.045 | 651 | 0 | 0.2662021 | 0.2296646 | 0.1096126 | 0.05872106 | 0.03327527 | 0 | Sét màu xem đen, xám ghi, trạng thái dẻo chảy
4 | 3 | 4 | HK1 | 7.8 | 8 | U4 | 1503 |  |  | 0 | 0 | 0 | 0.6 | 1.5 | 3.3 | 9.4 | 13.2 | 19.7 | 14.5 | 37.8 | 30.2 | 1.86 |  | 1.428571 | 2.71 | 0.897 | 47.28519 | 91.23969 | 0 | 0 | 0 | 0 | - | - | 41.1 | 23.5 | 17.6 | 0.3806818 | 0.311 | 1331 | 0 | 0.180029 | 0.1063808 | 0.07160245 | 0.03375544 | 0.02148074 | 0 | Sét màu nâu đỏ, xám vàng trạng thái dẻo cứng
4 | 3 | 5 | HK1 | 9.8 | 10 | U5 | 1504 |  |  | 0 | 0 | 0 | 0.9 | 1.1 | 3.1 | 7.8 | 12 | 26.5 | 12.7 | 35.9 | 30.6 | 1.85 |  | 1.416539 | 2.7 | 0.906 | 47.53559 | 91.19205 | 0 | 0 | 0 | 0 | - | - | 41.4 | 24.5 | 16.9 | 0.3609467 | 0.313 | 1313 | 0 | 0.1799078 | 0.09595083 | 0.06996415 | 0.0329831 | 0.02198873 | 0 | Sét màu nâu đỏ, xám vàng trạng thái dẻo cứng
4 | 3 | 6 | HK1 | 11.8 | 12 | U6 | 1505 |  |  | 0 | 0 | 0 | 0.4 | 1 | 4.8 | 8.8 | 11.8 | 21.4 | 13.5 | 38.3 | 29.5 | 1.84 |  | 1.420849 | 2.7 | 0.9 | 47.37595 | 88.5 | 0 | 0 | 0 | 0 | - | - | 40.7 | 23.5 | 17.2 | 0.3488372 | 0.303 | 1237 | 0 | 0.1815857 | 0.11897 | 0.06679015 | 0.03339507 | 0.02243732 | 0 | Sét màu nâu đỏ, xám vàng trạng thái dẻo cứng
9 | 4 | 7 | HK1 | 13.8 | 14 | U7 | 1506 |  |  | 0 | 0 | 0 | 1.8 | 3 | 5.1 | 9.9 | 17.3 | 21 | 15.3 | 26.6 | 36 | 1.79 |  | 1.316176 | 2.68 | 1.036 | 50.88894 | 93.12741 | 0 | 0 | 0 | 0 | - | - | 41.5 | 26 | 15.5 | 0.6451613 | 0.117 | 1431 | 0 | 0.2156266 | 0.1677096 | 0.09104234 | 0.03833362 | 0.02455747 | 0 | Sét pha màu xám ghi, xám xanh, trạng thái dẻo mềm
17 | 6 | 8 | HK1 | 16 | 16.45 | D1 | 1507 |  |  | 0 | 0 | 0 | 4.6 | 9.7 | 23.1 | 48.8 | 13.8 | 0 | 0 | 0 | 0 | 0 |  | 0 | 2.642 | 0 | 0 | 0 | 1.746 | 1.336 | 0.9775449 | 0.513173 | 3342 | 2403 | 0 | 0 | 0 | 0 | 0 | - | 0 | 0 | 0 | 0 | 0 | 0 | 0 | Cát hạt mịn màu xám vàng, xám ghi
19 | 7 | 9 | HK1 | 18 | 18.45 | D2 | 1508 |  |  | 0 | 0 | 8.2 | 39 | 19.2 | 15.7 | 10.6 | 7.3 | 0 | 0 | 0 | 0 | 0 |  | 0 | 2.638 | 0 | 0 | 0 | 1.77 | 1.425 | 0.8512281 | 0.4903955 | 3701 | 2602 | 0 | 0 | 0 | 0 | 0 | - | 0 | 0 | 0 | 0 | 0 | 0 | 0 | Cát hạt thô lẫn nhiều sạn sỏi, màu nâu vàng
12 | 8 | 10 | HK1 | 19.8 | 20 | U8 | 1509 |  |  | 0 | 0 | 3 | 4 | 4.7 | 7.2 | 10.1 | 13 | 21.4 | 14.5 | 22.1 | 18.5 | 1.91 |  | 1.611814 | 2.7 | 0.675 | 40.30317 | 74 | 0 | 0 | 0 | 0 | - | - | 33.5 | 19.4 | 14.1 | -0.06382979 | 0.492 | 1911 | 0 | 0 | 0.06061905 | 0.04209656 | 0.0269418 | 0.0134709 | 0.007156415 | Sét pha màu nâu đỏ, xám xanh, lẫn dăm cục, trạng thái cứng
2 | 2 | 11 | HK2 | 1.8 | 2 | U1 | 1510 |  |  | 0 | 0 | 0 | 0 | 0.9 | 4.1 | 6.7 | 9.3 | 29.6 | 13.1 | 36.3 | 51.9 | 1.66 |  | 1.092824 | 2.7 | 1.471 | 59.52503 | 95.26173 | 0 | 0 | 0 | 0 | - | - | 56.2 | 34.6 | 21.6 | 0.8009259 | 0.087 | 620 | 0 | 0.276752 | 0.1879825 | 0.1096565 | 0.05743909 | 0.04307932 | 0 | Sét màu xem đen, xám ghi, trạng thái dẻo chảy
2 | 2 | 12 | HK2 | 3.8 | 4 | U2 | 1511 |  |  | 0 | 0 | 0 | 0 | 0.8 | 4 | 7.1 | 10.9 | 26.8 | 14.9 | 35.5 | 53.5 | 1.66 |  | 1.081433 | 2.7 | 1.497 | 59.94692 | 96.49299 | 0 | 0 | 0 | 0 | - | - | 56.3 | 35.1 | 21.2 | 0.8679245 | 0.139 | 606 | 0 | 0.2768075 | 0.186216 | 0.09059155 | 0.0553615 | 0.03837559 | 0 | Sét màu xem đen, xám ghi, trạng thái dẻo chảy
4 | 3 | 13 | HK2 | 5.8 | 6 | U3 | 1512 |  |  | 0 | 0 | 0 | 0.9 | 1.6 | 4 | 9.5 | 11.6 | 25.9 | 12.1 | 34.4 | 29.1 | 1.85 |  | 1.432998 | 2.71 | 0.891 | 47.12186 | 88.50842 | 0 | 0 | 0 | 0 | - | - | 41.4 | 21.6 | 19.8 | 0.3787879 | 0.331 | 1325 | 0 | 0.1875761 | 0.1036379 | 0.07922734 | 0.03426047 | 0.02301875 | 0 | Sét màu nâu đỏ, xám vàng trạng thái dẻo cứng
4 | 3 | 14 | HK2 | 7.8 | 8 | U4 | 1513 |  |  | 0 | 0 | 0 | 1.3 | 1.8 | 2.9 | 10 | 10.6 | 24.1 | 15.4 | 33.9 | 28.6 | 1.83 |  | 1.423017 | 2.72 | 0.911 | 47.68319 | 85.39188 | 0 | 0 | 0 | 0 | - | - | 41.3 | 23.5 | 17.8 | 0.2865169 | 0.334 | 1237 | 0 | 0.1715966 | 0.1037561 | 0.0678405 | 0.0349179 | 0.02095074 | 0 | Sét màu nâu đỏ, xám vàng trạng thái dẻo cứng
9 | 4 | 15 | HK2 | 9.8 | 10 | U5 | 1514 |  |  | 0 | 0 | 0 | 2.5 | 3.2 | 4.2 | 10.6 | 15.1 | 26.8 | 14.8 | 22.8 | 36.7 | 1.77 |  | 1.294806 | 2.68 | 1.07 | 51.68634 | 91.9215 | 0 | 0 | 0 | 0 | - | - | 40.5 | 27.6 | 12.9 | 0.7054264 | 0.135 | 1419 | 0 | 0.1988665 | 0.1556347 | 0.07565575 | 0.03566628 | 0.02810071 | 0 | Sét pha màu xám ghi, xám xanh, trạng thái dẻo mềm
9 | 4 | 16 | HK2 | 11.8 | 12 | U6 | 1515 |  |  | 0 | 0 | 0 | 1.6 | 3.1 | 4.5 | 11.4 | 16.6 | 22.8 | 15.6 | 24.4 | 35.5 | 1.77 |  | 1.306273 | 2.68 | 1.052 | 51.25847 | 90.43726 | 0 | 0 | 0 | 0 | - | - | 40.5 | 29 | 11.5 | 0.5652174 | 0.143 | 1425 | 0 | 0.2061443 | 0.17738 | 0.09108701 | 0.03955094 | 0.03056209 | 0 | Sét pha màu xám ghi, xám xanh, trạng thái dẻo mềm
18 | 5 | 17 | HK2 | 14 | 14.45 | D1 | 1516 |  |  | 0 | 0 | 5.1 | 9.2 | 21.9 | 41.7 | 16.1 | 6 | 0 | 0 | 0 | 0 | 0 |  | 0 | 2.638 | 0 | 0 | 0 | 1.754 | 1.357 | 0.9439941 | 0.5039909 | 3430 | 2630 | 0 | 0 | 0 | 0 | 0 | - | 0 | 0 | 0 | 0 | 0 | 0 | 0 | Cát hạt trung lẫn ít sạn sỏi, màu xám ghi, xám xanh
18 | 5 | 18 | HK2 | 16 | 16.45 | D2 | 1517 |  |  | 0 | 0 | 5.2 | 8.8 | 22.1 | 36.9 | 17.6 | 9.4 | 0 | 0 | 0 | 0 | 0 |  | 0 | 2.631 | 0 | 0 | 0 | 1.759 | 1.369 | 0.9218408 | 0.4957362 | 3547 | 2627 | 0 | 0 | 0 | 0 | 0 | - | 0 | 0 | 0 | 0 | 0 | 0 | 0 | Cát hạt trung lẫn ít sạn sỏi, màu xám ghi, xám xanh
18 | 5 | 19 | HK2 | 18 | 18.45 | D3 | 1518 |  |  | 0 | 0 | 4.7 | 9.9 | 20.2 | 38.9 | 17.7 | 8.6 | 0 | 0 | 0 | 0 | 0 |  | 0 | 2.639 | 0 | 0 | 0 | 1.769 | 1.387 | 0.9026676 | 0.4918033 | 3446 | 2614 | 0 | 0 | 0 | 0 | 0 | - | 0 | 0 | 0 | 0 | 0 | 0 | 0 | Cát hạt trung lẫn ít sạn sỏi, màu xám ghi, xám xanh
12 | 8 | 20 | HK2 | 19.8 | 20 | U7 | 1519 |  |  | 0 | 0 | 3.6 | 3.6 | 5.1 | 7.6 | 7.7 | 13.9 | 23 | 15.3 | 20.2 | 18.4 | 1.91 |  | 1.613176 | 2.7 | 0.674 | 40.25275 | 73.7092 | 0 | 0 | 0 | 0 | - | - | 31.6 | 19.5 | 12.1 | -0.09090909 | 0.512 | 1853 | 0 | 0 | 0.06124125 | 0.03742521 | 0.02806891 | 0.01488503 | 0.006166654 | Sét pha màu nâu đỏ, xám xanh, lẫn dăm cục, trạng thái cứng
2 | 2 | 21 | HK3 | 1.8 | 2 | U1 | 1520 |  |  | 0 | 0 | 0 | 0 | 0.7 | 3.7 | 7.9 | 8.1 | 29.9 | 14.4 | 35.3 | 52.4 | 1.65 |  | 1.082677 | 2.69 | 1.485 | 59.75178 | 94.91987 | 0 | 0 | 0 | 0 | - | - | 57 | 35.6 | 21.4 | 0.7850467 | 0.117 | 634 | 0 | 0.2637737 | 0.1913652 | 0.1060267 | 0.05689236 | 0.0316787 | 0 | Sét màu xem đen, xám ghi, trạng thái dẻo chảy
2 | 2 | 22 | HK3 | 3.8 | 4 | U2 | 1521 |  |  | 0 | 0 | 0 | 0 | 0.9 | 4.3 | 7.6 | 10.4 | 29.1 | 12.4 | 35.3 | 51.9 | 1.65 |  | 1.086241 | 2.69 | 1.476 | 59.6193 | 94.5874 | 0 | 0 | 0 | 0 | - | - | 56.2 | 35.9 | 20.3 | 0.7881773 | 0.085 | 638 | 0 | 0.2768831 | 0.1845887 | 0.1076768 | 0.05512024 | 0.03525132 | 0 | Sét màu xem đen, xám ghi, trạng thái dẻo chảy
4 | 3 | 23 | HK3 | 5.8 | 6 | U3 | 1522 |  |  | 0 | 0 | 0 | 0.9 | 1.7 | 3.5 | 9.7 | 11.6 | 25.5 | 11.9 | 35.2 | 29.4 | 1.85 |  | 1.429675 | 2.72 | 0.903 | 47.4384 | 88.55814 | 0 | 0 | 0 | 0 | - | - | 41.3 | 23.6 | 17.7 | 0.3276836 | 0.341 | 1243 | 0 | 0.1684294 | 0.1122863 | 0.06817381 | 0.03508946 | 0.02105368 | 0 | Sét màu nâu đỏ, xám vàng trạng thái dẻo cứng
4 | 3 | 24 | HK3 | 7.8 | 8 | U4 | 1523 |  |  | 0 | 0 | 0 | 1.2 | 1.7 | 4 | 8.2 | 10.3 | 26.6 | 13.6 | 34.4 | 29.6 | 1.84 |  | 1.419753 | 2.71 | 0.909 | 47.61059 | 88.24642 | 0 | 0 | 0 | 0 | - | - | 42.4 | 23.5 | 18.9 | 0.3227513 | 0.345 | 1307 | 0 | 0.1738313 | 0.1051073 | 0.07276659 | 0.03335135 | 0.02122359 | 0 | Sét màu nâu đỏ, xám vàng trạng thái dẻo cứng
4 | 3 | 25 | HK3 | 9.8 | 10 | U5 | 1524 |  |  | 0 | 0 | 0 | 0.4 | 0.9 | 4.5 | 9.5 | 13.5 | 19.9 | 12.3 | 39 | 31.7 | 1.85 |  | 1.404708 | 2.72 | 0.936 | 48.35634 | 92.11966 | 0 | 0 | 0 | 0 | - | - | 42.4 | 24.5 | 17.9 | 0.4022346 | 0.258 | 1325 | 0 | 0.1818524 | 0.09698796 | 0.06869981 | 0.0343499 | 0.02273155 | 0 | Sét màu nâu đỏ, xám vàng trạng thái dẻo cứng
9 | 4 | 26 | HK3 | 11.8 | 12 | U6 | 1525 |  |  | 0 | 0 | 0 | 1.6 | 3.5 | 5.1 | 10.9 | 16.3 | 22.9 | 14.3 | 25.4 | 35.6 | 1.74 |  | 1.283186 | 2.69 | 1.096 | 52.29792 | 87.37591 | 0 | 0 | 0 | 0 | - | - | 41.8 | 29.6 | 12.2 | 0.4918033 | 0.171 | 1425 | 0 | 0.2070032 | 0.1656025 | 0.08280127 | 0.04025062 | 0.02875044 | 0 | Sét pha màu xám ghi, xám xanh, trạng thái dẻo mềm
9 | 4 | 27 | HK3 | 13.8 | 14 | U7 | 1526 |  |  | 0 | 0 | 0 | 2.5 | 3.4 | 4.9 | 11.2 | 16.2 | 23 | 14.9 | 23.9 | 35.9 | 1.78 |  | 1.309787 | 2.67 | 1.039 | 50.94432 | 92.25505 | 0 | 0 | 0 | 0 | - | - | 42.1 | 27.5 | 14.6 | 0.5753425 | 0.216 | 1331 | 0 | 0.1831475 | 0.157592 | 0.0766664 | 0.03726839 | 0.02662028 | 0 | Sét pha màu xám ghi, xám xanh, trạng thái dẻo mềm
18 | 5 | 28 | HK3 | 16 | 16.45 | D1 | 1527 |  |  | 0 | 0 | 4.5 | 9.5 | 20 | 41.9 | 16.3 | 7.8 | 0 | 0 | 0 | 0 | 0 |  | 0 | 2.63 | 0 | 0 | 0 | 1.777 | 1.367 | 0.923921 | 0.4800225 | 3548 | 2621 | 0 | 0 | 0 | 0 | 0 | - | 0 | 0 | 0 | 0 | 0 | 0 | 0 | Cát hạt trung lẫn ít sạn sỏi, màu xám ghi, xám xanh
18 | 5 | 29 | HK3 | 18 | 18.45 | D2 | 1528 |  |  | 0 | 0 | 4.3 | 8.4 | 21.6 | 41.4 | 17.8 | 6.5 | 0 | 0 | 0 | 0 | 0 |  | 0 | 2.645 | 0 | 0 | 0 | 1.74 | 1.38 | 0.9166667 | 0.5201149 | 3439 | 2622 | 0 | 0 | 0 | 0 | 0 | - | 0 | 0 | 0 | 0 | 0 | 0 | 0 | Cát hạt trung lẫn ít sạn sỏi, màu xám ghi, xám xanh
18 | 5 | 30 | HK3 | 20 | 20.45 | D3 | 1529 |  |  | 0 | 0 | 6.1 | 8.5 | 22.4 | 39.1 | 15.9 | 8 | 0 | 0 | 0 | 0 | 0 |  | 0 | 2.649 | 0 | 0 | 0 | 1.751 | 1.357 | 0.9521002 | 0.5128498 | 3405 | 2605 | 0 | 0 | 0 | 0 | 0 | - | 0 | 0 | 0 | 0 | 0 | 0 | 0 | Cát hạt trung lẫn ít sạn sỏi, màu xám ghi, xám xanh
2 | 2 | 31 | HK4 | 1.8 | 2 | U1 | 1530 |  |  | 0 | 0 | 0 | 0 | 0.4 | 4.1 | 5.8 | 9.9 | 27.8 | 13.1 | 38.9 | 52.4 | 1.64 |  | 1.076115 | 2.68 | 1.49 | 59.84644 | 94.24966 | 0 | 0 | 0 | 0 | - | - | 56.3 | 34.2 | 22.1 | 0.8235294 | 0.138 | 615 | 0 | 0.2714505 | 0.1946249 | 0.1024341 | 0.0524975 | 0.03201067 | 0 | Sét màu xem đen, xám ghi, trạng thái dẻo chảy
2 | 2 | 32 | HK4 | 3.8 | 4 | U2 | 1531 |  |  | 0 | 0 | 0 | 0 | 1.1 | 3.6 | 6.4 | 8.9 | 30.6 | 13.8 | 35.6 | 51.5 | 1.65 |  | 1.089109 | 2.69 | 1.47 | 59.51268 | 94.2415 | 0 | 0 | 0 | 0 | - | - | 55.3 | 31 | 24.3 | 0.8436214 | 0.043 | 717 | 0 | 0.2865008 | 0.1927369 | 0.1119958 | 0.06250926 | 0.03255691 | 0 | Sét màu xem đen, xám ghi, trạng thái dẻo chảy
4 | 3 | 33 | HK4 | 5.8 | 6 | U3 | 1532 |  |  | 0 | 0 | 0 | 0.6 | 1 | 4 | 7.3 | 12.8 | 23.7 | 14.8 | 35.8 | 31.4 | 1.83 |  | 1.392694 | 2.71 | 0.946 | 48.60908 | 89.95137 | 0 | 0 | 0 | 0 | - | - | 42.7 | 23.4 | 19.3 | 0.4145078 | 0.247 | 1331 | 0 | 0.1850703 | 0.121253 | 0.07019909 | 0.0329723 | 0.0233997 | 0 | Sét màu nâu đỏ, xám vàng trạng thái dẻo cứng
4 | 3 | 34 | HK4 | 7.8 | 8 | U4 | 1533 |  |  | 0 | 0 | 0 | 0.9 | 1.5 | 4.4 | 9.5 | 12.2 | 20.8 | 14 | 36.7 | 30.6 | 1.82 |  | 1.393568 | 2.7 | 0.937 | 48.38636 | 88.17503 | 0 | 0 | 0 | 0 | - | - | 42.9 | 23.1 | 19.8 | 0.3787879 | 0.306 | 1307 | 0 | 0.1738198 | 0.0960374 | 0.06746429 | 0.03472427 | 0.02182668 | 0 | Sét màu nâu đỏ, xám vàng trạng thái dẻo cứng
4 | 3 | 35 | HK4 | 9.8 | 10 | U5 | 1534 |  |  | 0 | 0 | 0 | 1.3 | 0.9 | 3.2 | 7.6 | 12.5 | 24.2 | 14.9 | 35.4 | 30.8 | 1.84 |  | 1.406728 | 2.69 | 0.912 | 47.70529 | 90.84649 | 0 | 0 | 0 | 0 | - | - | 41.9 | 22.6 | 19.3 | 0.4248705 | 0.298 | 1307 | 0 | 0.1700195 | 0.1028025 | 0.06721701 | 0.03459699 | 0.02174668 | 0 | Sét màu nâu đỏ, xám vàng trạng thái dẻo cứng
9 | 4 | 36 | HK4 | 11.8 | 12 | U6 | 1535 |  |  | 0 | 0 | 0 | 2.3 | 3.2 | 4.8 | 9.6 | 16.7 | 23.3 | 15.6 | 24.5 | 34.7 | 1.75 |  | 1.299183 | 2.67 | 1.055 | 51.34145 | 87.81896 | 0 | 0 | 0 | 0 | - | - | 41.5 | 26.5 | 15 | 0.5466667 | 0.143 | 1525 | 0 | 0.1952732 | 0.164207 | 0.08210352 | 0.03772324 | 0.02052588 | 0 | Sét pha màu xám ghi, xám xanh, trạng thái dẻo mềm
18 | 5 | 37 | HK4 | 14 | 14.45 | D1 | 1536 |  |  | 0 | 0 | 4.9 | 9.2 | 20.2 | 40.8 | 16.9 | 8 | 0 | 0 | 0 | 0 | 0 |  | 0 | 2.643 | 0 | 0 | 0 | 1.769 | 1.353 | 0.9534368 | 0.4940644 | 3500 | 2613 | 0 | 0 | 0 | 0 | 0 | - | 0 | 0 | 0 | 0 | 0 | 0 | 0 | Cát hạt trung lẫn ít sạn sỏi, màu xám ghi, xám xanh
18 | 5 | 38 | HK4 | 16 | 16.45 | D2 | 1537 |  |  | 0 | 0 | 4.4 | 9.6 | 21.4 | 42.2 | 15 | 7.4 | 0 | 0 | 0 | 0 | 0 |  | 0 | 2.636 | 0 | 0 | 0 | 1.774 | 1.389 | 0.8977682 | 0.4859076 | 3406 | 2649 | 0 | 0 | 0 | 0 | 0 | - | 0 | 0 | 0 | 0 | 0 | 0 | 0 | Cát hạt trung lẫn ít sạn sỏi, màu xám ghi, xám xanh
17 | 6 | 39 | HK4 | 18 | 18.45 | D3 | 1538 |  |  | 0 | 0 | 0 | 4.6 | 10.4 | 23.4 | 48 | 13.6 | 0 | 0 | 0 | 0 | 0 |  | 0 | 2.647 | 0 | 0 | 0 | 1.742 | 1.335 | 0.9827715 | 0.5195178 | 3333 | 2416 | 0 | 0 | 0 | 0 | 0 | - | 0 | 0 | 0 | 0 | 0 | 0 | 0 | Cát hạt mịn màu xám vàng, xám ghi
19 | 7 | 40 | HK4 | 20 | 20.45 | D4 | 1539 |  |  | 0 | 0 | 11.5 | 40 | 20.5 | 13.2 | 9.7 | 5.1 | 0 | 0 | 0 | 0 | 0 |  | 0 | 2.635 | 0 | 0 | 0 | 1.8 | 1.425 | 0.8491228 | 0.4638889 | 3735 | 2745 | 0 | 0 | 0 | 0 | 0 | - | 0 | 0 | 0 | 0 | 0 | 0 | 0 | Cát hạt thô lẫn nhiều sạn sỏi, màu nâu vàng
12 | 8 | 41 | HK4 | 21.8 | 22 | U7 | 1540 |  |  | 0 | 0 | 3.5 | 3.6 | 4.8 | 6.8 | 8.1 | 14.3 | 23.8 | 14.7 | 20.4 | 18.5 | 1.91 |  | 1.611814 | 2.7 | 0.675 | 40.30317 | 74 | 0 | 0 | 0 | 0 | - | - | 32.7 | 19.5 | 13.2 | -0.07575758 | 0.456 | 1757 | 0 | 0 | 0.05676892 | 0.04300676 | 0.02752432 | 0.0146223 | 0.006666047 | Sét pha màu nâu đỏ, xám xanh, lẫn dăm cục, trạng thái cứng
12 | 8 | 42 | HK4 | 23.8 | 24 | U8 | 1541 |  |  | 0 | 0 | 2.7 | 3.8 | 4.3 | 6.2 | 10.4 | 13.6 | 23.3 | 15.1 | 20.6 | 18.3 | 1.92 |  | 1.622992 | 2.68 | 0.651 | 39.44058 | 75.33641 | 0 | 0 | 0 | 0 | - | - | 31.6 | 19.1 | 12.5 | -0.064 | 0.416 | 1911 | 0 | 0 | 0.06541105 | 0.03857575 | 0.0251581 | 0.01425625 | 0.006918476 | Sét pha màu nâu đỏ, xám xanh, lẫn dăm cục, trạng thái cứng
12 | 8 | 43 | HK4 | 25.8 | 26 | U9 | 1542 |  |  | 0 | 0 | 3 | 3.6 | 4.9 | 7.2 | 7.6 | 12.2 | 24.4 | 15 | 22.1 | 18.4 | 1.93 |  | 1.630068 | 2.7 | 0.656 | 39.62713 | 75.73171 | 0 | 0 | 0 | 0 | - | - | 31.6 | 19.1 | 12.5 | -0.056 | 0.488 | 1911 | 0 | 0 | 0.06698427 | 0.0485636 | 0.02344449 | 0.01255955 | 0.004395843 | Sét pha màu nâu đỏ, xám xanh, lẫn dăm cục, trạng thái cứng
12 | 8 | 44 | HK4 | 27.8 | 28 | U10 | 1543 |  |  | 0 | 0 | 2.6 | 4.1 | 4.4 | 5.9 | 8.5 | 14 | 23.6 | 15.6 | 21.3 | 17.3 | 1.96 |  | 1.670929 | 2.69 | 0.61 | 37.88367 | 76.29016 | 0 | 0 | 0 | 0 | - | - | 31.3 | 19.8 | 11.5 | -0.2173913 | 0.432 | 1911 | 0 | 0 | 0.05265856 | 0.04772182 | 0.02139254 | 0.01563301 | 0.005348135 | Sét pha màu nâu đỏ, xám xanh, lẫn dăm cục, trạng thái cứng
12 | 8 | 45 | HK4 | 29.8 | 30 | U11 | 1544 |  |  | 0 | 0 | 3 | 3.8 | 4.8 | 7 | 8.4 | 14.3 | 23.5 | 14.8 | 20.4 | 18.9 | 1.94 |  | 1.631623 | 2.67 | 0.636 | 38.89052 | 79.34434 | 0 | 0 | 0 | 0 | - | - | 32.7 | 20.5 | 12.2 | -0.1311475 | 0.468 | 1834 | 0 | 0 | 0.05212478 | 0.04876189 | 0.02690311 | 0.015133 | 0.004623972 | Sét pha màu nâu đỏ, xám xanh, lẫn dăm cục, trạng thái cứng
4 | 3 | 46 | HK5 | 1.8 | 2 | U1 | 1545 |  |  | 0 | 0 | 0 | 0.4 | 1.6 | 3.8 | 9.9 | 11 | 22.8 | 13.8 | 36.7 | 31.9 | 1.86 |  | 1.410159 | 2.7 | 0.915 | 47.77188 | 94.13115 | 0 | 0 | 0 | 0 | - | - | 42.7 | 24.5 | 18.2 | 0.4065934 | 0.319 | 1243 | 0 | 0.1703224 | 0.1135482 | 0.07096765 | 0.03447 | 0.02078338 | 0 | Sét màu nâu đỏ, xám vàng trạng thái dẻo cứng
4 | 3 | 47 | HK5 | 3.8 | 4 | U2 | 1546 |  |  | 0 | 0 | 0 | 0.6 | 1.5 | 4.2 | 7.3 | 11.4 | 24.4 | 15.5 | 35.1 | 31.6 | 1.84 |  | 1.398176 | 2.71 | 0.938 | 48.40678 | 91.29638 | 0 | 0 | 0 | 0 | - | - | 42.8 | 22.4 | 20.4 | 0.4509804 | 0.319 | 1307 | 0 | 0.1821153 | 0.1101162 | 0.07835192 | 0.03388191 | 0.02276441 | 0 | Sét màu nâu đỏ, xám vàng trạng thái dẻo cứng
4 | 3 | 48 | HK5 | 5.8 | 6 | U3 | 1547 |  |  | 0 | 0 | 0 | 0.6 | 1.4 | 3.9 | 7.8 | 13.3 | 24.7 | 13.8 | 34.5 | 32.9 | 1.83 |  | 1.376975 | 2.7 | 0.961 | 49.00092 | 92.43496 | 0 | 0 | 0 | 0 | - | - | 42.7 | 25.6 | 17.1 | 0.4269006 | 0.292 | 1237 | 0 | 0.1768327 | 0.1069221 | 0.0699106 | 0.0359834 | 0.02261814 | 0 | Sét màu nâu đỏ, xám vàng trạng thái dẻo cứng
5 | 3 | 49 | HK5 | 7.8 | 8 | U4 | 1548 |  |  | 0 | 0 | 0 | 1.3 | 2.2 | 5.7 | 8.1 | 12.5 | 22.3 | 13.1 | 34.8 | 26.4 | 1.92 |  | 1.518987 | 2.71 | 0.784 | 43.94881 | 91.2551 | 0 | 0 | 0 | 0 | - | - | 40.7 | 22.1 | 18.6 | 0.2311828 | 0.41 | 1602 | 0 | 0 | 0.07344859 | 0.04149845 | 0.032501 | 0.01790309 | 0.00872202 | Sét màu nâu đỏ, xám vàng trạng thái nửa cứng
5 | 3 | 50 | HK5 | 9.8 | 10 | U5 | 1549 |  |  | 0 | 0 | 0 | 1 | 2.5 | 5.5 | 9.3 | 11 | 24.8 | 11.6 | 34.3 | 26.5 | 1.92 |  | 1.517787 | 2.7 | 0.779 | 43.78568 | 91.84852 | 0 | 0 | 0 | 0 | - | - | 41.7 | 23.5 | 18.2 | 0.1648352 | 0.399 | 1657 | 0 | 0 | 0.074718 | 0.04044202 | 0.03037686 | 0.01813544 | 0.008841025 | Sét màu nâu đỏ, xám vàng trạng thái nửa cứng
9 | 4 | 51 | HK5 | 11.8 | 12 | U6 | 1550 |  |  | 0 | 0 | 0 | 2.6 | 3 | 4.7 | 11.7 | 16.9 | 22 | 15 | 24.1 | 36.6 | 1.79 |  | 1.310395 | 2.69 | 1.053 | 51.28642 | 93.49858 | 0 | 0 | 0 | 0 | - | - | 40.3 | 25.3 | 15 | 0.7533333 | 0.189 | 1325 | 0 | 0.1935979 | 0.13888545 | 0.084173 | 0.0336692 | 0.01315203125 | 0 | Sét pha màu xám ghi, xám xanh, trạng thái dẻo mềm
9 | 4 | 52 | HK5 | 13.8 | 14 | U7 | 1551 |  |  | 0 | 0 | 0 | 2.4 | 2.9 | 5.7 | 9.9 | 16 | 24.5 | 14.1 | 24.5 | 35.5 | 1.77 |  | 1.306273 | 2.67 | 1.044 | 51.07592 | 90.79023 | 0 | 0 | 0 | 0 | - | - | 42.8 | 26.3 | 16.5 | 0.5575758 | 0.123 | 1331 | 0 | 0.19765 | 0.1537278 | 0.08345224 | 0.03623584 | 0.02196112 | 0 | Sét pha màu xám ghi, xám xanh, trạng thái dẻo mềm
18 | 5 | 53 | HK5 | 16 | 16.45 | D1 | 1552 |  |  | 0 | 0 | 4.6 | 9.8 | 20 | 43 | 15.8 | 6.8 | 0 | 0 | 0 | 0 | 0 |  | 0 | 2.64 | 0 | 0 | 0 | 1.742 | 1.385 | 0.9061372 | 0.5154994 | 3429 | 2603 | 0 | 0 | 0 | 0 | 0 | - | 0 | 0 | 0 | 0 | 0 | 0 | 0 | Cát hạt trung lẫn ít sạn sỏi, màu xám ghi, xám xanh
17 | 6 | 54 | HK5 | 18 | 18.45 | D2 | 1553 |  |  | 0 | 0 | 0 | 5.2 | 9.6 | 26.9 | 45.3 | 13 | 0 | 0 | 0 | 0 | 0 |  | 0 | 2.63 | 0 | 0 | 0 | 1.733 | 1.33 | 0.9774436 | 0.5175995 | 3322 | 2440 | 0 | 0 | 0 | 0 | 0 | - | 0 | 0 | 0 | 0 | 0 | 0 | 0 | Cát hạt mịn màu xám vàng, xám ghi
19 | 7 | 55 | HK5 | 20 | 20.45 | D3 | 1554 |  |  | 0 | 0 | 11.4 | 41 | 20 | 12.4 | 9.7 | 5.5 | 0 | 0 | 0 | 0 | 0 |  | 0 | 2.63 | 0 | 0 | 0 | 1.784 | 1.415 | 0.8586572 | 0.4742152 | 3701 | 2641 | 0 | 0 | 0 | 0 | 0 | - | 0 | 0 | 0 | 0 | 0 | 0 | 0 | Cát hạt thô lẫn nhiều sạn sỏi, màu nâu vàng
4 | 3 | 56 | HK6 | 1.8 | 2 | U1 | 1555 |  |  | 0 | 0 | 0 | 0.8 | 1.3 | 3.9 | 7.4 | 11.6 | 23.4 | 14.9 | 36.7 | 31.5 | 1.84 |  | 1.39924 | 2.69 | 0.922 | 47.98366 | 91.90347 | 0 | 0 | 0 | 0 | - | - | 41.6 | 23.6 | 18 | 0.4388889 | 0.297 | 1249 | 0 | 0.1668553 | 0.1112369 | 0.06952306 | 0.03376834 | 0.02284329 | 0 | Sét màu nâu đỏ, xám vàng trạng thái dẻo cứng
4 | 3 | 57 | HK6 | 3.8 | 4 | U2 | 1556 |  |  | 0 | 0 | 0 | 0.6 | 1 | 3.7 | 7.3 | 11.3 | 26.5 | 11.6 | 38 | 30.2 | 1.82 |  | 1.397849 | 2.7 | 0.932 | 48.2278 | 87.48927 | 0 | 0 | 0 | 0 | - | - | 42.3 | 21.6 | 20.7 | 0.4154589 | 0.308 | 1301 | 0 | 0.1907497 | 0.1083805 | 0.07803395 | 0.03576556 | 0.0233018 | 0 | Sét màu nâu đỏ, xám vàng trạng thái dẻo cứng
4 | 3 | 58 | HK6 | 5.8 | 6 | U3 | 1557 |  |  | 0 | 0 | 0 | 1.3 | 1.3 | 4.3 | 7.1 | 13 | 27 | 12.2 | 33.8 | 31.2 | 1.83 |  | 1.394817 | 2.69 | 0.929 | 48.14806 | 90.3423 | 0 | 0 | 0 | 0 | - | - | 42.5 | 23.5 | 19 | 0.4052632 | 0.234 | 1331 | 0 | 0.1812885 | 0.107125 | 0.0721034 | 0.0339916 | 0.02266107 | 0 | Sét màu nâu đỏ, xám vàng trạng thái dẻo cứng
4 | 3 | 59 | HK6 | 7.8 | 8 | U4 | 1558 |  |  | 0 | 0 | 0 | 0.8 | 1 | 4.7 | 9.1 | 13.3 | 21.4 | 11.3 | 38.4 | 32.6 | 1.84 |  | 1.387632 | 2.69 | 0.939 | 48.41517 | 93.39084 | 0 | 0 | 0 | 0 | - | - | 42.4 | 24.5 | 17.9 | 0.452514 | 0.248 | 1313 | 0 | 0.1839199 | 0.09809059 | 0.07152439 | 0.03371864 | 0.0219682 | 0 | Sét màu nâu đỏ, xám vàng trạng thái dẻo cứng
4 | 3 | 60 | HK6 | 9.8 | 10 | U5 | 1559 |  |  | 0 | 0 | 0 | 0.7 | 1.2 | 4.4 | 8 | 11.3 | 25 | 15.8 | 33.6 | 33.5 | 1.85 |  | 1.385768 | 2.7 | 0.948 | 48.67527 | 95.41139 | 0 | 0 | 0 | 0 | - | - | 43.4 | 24.5 | 18.9 | 0.4761905 | 0.252 | 1237 | 0 | 0.1834619 | 0.1201992 | 0.06748023 | 0.03374012 | 0.02425071 | 0 | Sét màu nâu đỏ, xám vàng trạng thái dẻo cứng
9 | 4 | 61 | HK6 | 11.8 | 12 | U6 | 1560 |  |  | 0 | 0 | 0 | 2.5 | 3.3 | 5.3 | 12.5 | 15.6 | 23.7 | 14.5 | 22.6 | 35.6 | 1.78 |  | 1.312684 | 2.672 | 1.036 | 50.87259 | 91.81776 | 0 | 0 | 0 | 0 | - | - | 40.5 | 26.4 | 14.1 | 0.6524823 | 0.136 | 1331 | 0 | 0.1828436 | 0.1658349 | 0.0744131 | 0.03720655 | 0.02657611 | 0 | Sét pha màu xám ghi, xám xanh, trạng thái dẻo mềm
9 | 4 | 62 | HK6 | 13.8 | 14 | U7 | 1561 |  |  | 0 | 0 | 0 | 2 | 2.8 | 4.3 | 10.8 | 17.1 | 23.9 | 14.7 | 24.4 | 35.9 | 1.77 |  | 1.302428 | 2.68 | 1.058 | 51.40193 | 90.93762 | 0 | 0 | 0 | 0 | - | - | 40.3 | 25.1 | 15.2 | 0.7105263 | 0.18 | 1525 | 0 | 0.1899975 | 0.159770625 | 0.07772625 | 0.0367040625 | 0.02644852 | 0 | Sét pha màu xám ghi, xám xanh, trạng thái dẻo mềm
17 | 6 | 63 | HK6 | 16 | 16.45 | D1 | 1562 |  |  | 0 | 0 | 0 | 4.8 | 9.1 | 25.5 | 47 | 13.6 | 0 | 0 | 0 | 0 | 0 |  | 0 | 2.649 | 0 | 0 | 0 | 1.743 | 1.349 | 0.9636768 | 0.5197935 | 3406 | 2408 | 0 | 0 | 0 | 0 | 0 | - | 0 | 0 | 0 | 0 | 0 | 0 | 0 | Cát hạt mịn màu xám vàng, xám ghi
17 | 6 | 64 | HK6 | 18 | 18.45 | D2 | 1563 |  |  | 0 | 0 | 0 | 5.1 | 8.9 | 26.6 | 48.4 | 11 | 0 | 0 | 0 | 0 | 0 |  | 0 | 2.647 | 0 | 0 | 0 | 1.729 | 1.346 | 0.9665676 | 0.5309427 | 3340 | 2440 | 0 | 0 | 0 | 0 | 0 | - | 0 | 0 | 0 | 0 | 0 | 0 | 0 | Cát hạt mịn màu xám vàng, xám ghi
12 | 8 | 65 | HK6 | 19.8 | 20 | U8 | 1564 |  |  | 0 | 0 | 3.4 | 4.4 | 5.1 | 7.7 | 9.7 | 14.2 | 19.4 | 14.6 | 21.5 | 18.7 | 1.95 |  | 1.642797 | 2.67 | 0.625 | 38.47202 | 79.8864 | 0 | 0 | 0 | 0 | - | - | 32.6 | 21.6 | 11 | -0.2636364 | 0.424 | 1623 | 0 | 0 | 0.05118316 | 0.04622995 | 0.02724265 | 0.01568516 | 0.00557236 | Sét pha màu nâu đỏ, xám xanh, lẫn dăm cục, trạng thái cứng
12 | 8 | 66 | HK6 | 21.8 | 22 | U9 | 1565 |  |  | 0 | 0 | 3.2 | 3.9 | 4.6 | 7.4 | 9.8 | 14.2 | 21.3 | 15.4 | 20.2 | 18.5 | 1.94 |  | 1.637131 | 2.68 | 0.637 | 38.91303 | 77.83359 | 0 | 0 | 0 | 0 | - | - | 32.4 | 21.9 | 10.5 | -0.3238095 | 0.38 | 1642 | 0 | 0 | 0.05632688 | 0.04576559 | 0.02816344 | 0.01452177 | 0.007260887 | Sét pha màu nâu đỏ, xám xanh, lẫn dăm cục, trạng thái cứng
12 | 8 | 67 | HK6 | 23.8 | 24 | U10 | 1566 |  |  | 0 | 0 | 3.2 | 3.7 | 5.1 | 7.5 | 9.5 | 12.5 | 22.2 | 15 | 21.3 | 17.3 | 1.91 |  | 1.628303 | 2.67 | 0.64 | 39.01485 | 72.1734375 | 0 | 0 | 0 | 0 | - | - | 32.4 | 19.5 | 12.9 | -0.1705426 | 0.392 | 1642 | 0 | 0 | 0.0555827 | 0.04716108 | 0.0244227 | 0.01263243 | 0.007368919 | Sét pha màu nâu đỏ, xám xanh, lẫn dăm cục, trạng thái cứng
12 | 8 | 68 | HK6 | 25.8 | 26 | U11 | 1567 |  |  | 0 | 0 | 3.1 | 4.1 | 4.5 | 7.7 | 9.3 | 13.1 | 23.6 | 14.4 | 20.2 | 17.7 | 1.93 |  | 1.639762 | 2.67 | 0.628 | 38.58569 | 75.25318 | 0 | 0 | 0 | 0 | - | - | 31.9 | 19.1 | 12.8 | -0.109375 | 0.412 | 1604 | 0 | 0 | 0.05401598 | 0.04255804 | 0.02618957 | 0.01309478 | 0.006342785 | Sét pha màu nâu đỏ, xám xanh, lẫn dăm cục, trạng thái cứng
12 | 8 | 69 | HK6 | 27.8 | 28 | U12 | 1568 |  |  | 0 | 0 | 4 | 4.2 | 4.5 | 7.5 | 9.1 | 12.1 | 23.1 | 14.7 | 20.8 | 18.3 | 1.92 |  | 1.622992 | 2.66 | 0.639 | 38.98525 | 76.1784 | 0 | 0 | 0 | 0 | - | - | 32.3 | 20.3 | 12 | -0.1666667 | 0.432 | 1642 | 0 | 0 | 0.05662966 | 0.04497062 | 0.02415089 | 0.01249184 | 0.007286905 | Sét pha màu nâu đỏ, xám xanh, lẫn dăm cục, trạng thái cứng
12 | 8 | 70 | HK6 | 29.8 | 30 | U13 | 1569 |  |  | 0 | 0 | 3.8 | 3.6 | 4.6 | 6.8 | 8.6 | 14.1 | 21 | 15.9 | 21.6 | 18.7 | 1.91 |  | 1.609099 | 2.68 | 0.666 | 39.95901 | 75.24925 | 0 | 0 | 0 | 0 | - | - | 32.2 | 19.5 | 12.7 | -0.06299213 | 0.393 | 1619 | 0 | 0 | 0.05849109 | 0.04472848 | 0.02666505 | 0.01462277 | 0.006236182 | Sét pha màu nâu đỏ, xám xanh, lẫn dăm cục, trạng thái cứng
4 | 3 | 71 | HK7 | 1.8 | 2 | U1 | 1570 |  |  | 0 | 0 | 0 | 0.4 | 1.6 | 2.9 | 8.2 | 13.3 | 26.2 | 11.4 | 36 | 32.9 | 1.86 |  | 1.399549 | 2.71 | 0.936 | 48.35614 | 95.25534 | 0 | 0 | 0 | 0 | - | - | 45.4 | 25.9 | 19.5 | 0.3589744 | 0.278 | 1325 | 0 | 0.1920398 | 0.1061042 | 0.08111271 | 0.03507576 | 0.02356653 | 0 | Sét màu nâu đỏ, xám vàng trạng thái dẻo cứng
4 | 3 | 72 | HK7 | 3.8 | 4 | U2 | 1571 |  |  | 0 | 0 | 0 | 0.5 | 1.7 | 3.3 | 9.3 | 12 | 24 | 13.3 | 35.9 | 32.6 | 1.84 |  | 1.387632 | 2.7 | 0.946 | 48.60622 | 93.0444 | 0 | 0 | 0 | 0 | - | - | 44.7 | 23.5 | 21.2 | 0.4292453 | 0.28 | 1237 | 0 | 0.1730429 | 0.1046306 | 0.06841229 | 0.03521221 | 0.02213339 | 0 | Sét màu nâu đỏ, xám vàng trạng thái dẻo cứng
5 | 3 | 73 | HK7 | 5.8 | 6 | U3 | 1572 |  |  | 0 | 0 | 0 | 1.9 | 1.9 | 5.2 | 9.8 | 12.3 | 21 | 14 | 33.9 | 24.3 | 1.93 |  | 1.552695 | 2.69 | 0.732 | 42.27899 | 89.29918 | 0 | 0 | 0 | 0 | - | - | 39.9 | 22.7 | 17.2 | 0.09302326 | 0.449 | 1639 | 0 | 0 | 0.07614423 | 0.05043825 | 0.02921134 | 0.01898737 | 0.009006831 | Sét màu nâu đỏ, xám vàng trạng thái nửa cứng
4 | 3 | 74 | HK7 | 7.8 | 8 | U4 | 1573 |  |  | 0 | 0 | 0 | 1.2 | 1.9 | 4.9 | 9 | 11.7 | 20.4 | 15.1 | 35.8 | 31.5 | 1.85 |  | 1.406844 | 2.69 | 0.912 | 47.70096 | 92.91118 | 0 | 0 | 0 | 0 | - | - | 43.5 | 23.6 | 19.9 | 0.3969849 | 0.292 | 1243 | 0 | 0.1659872 | 0.1106581 | 0.0671853 | 0.03458067 | 0.02272444 | 0 | Sét màu nâu đỏ, xám vàng trạng thái dẻo cứng
9 | 4 | 75 | HK7 | 9.8 | 10 | U5 | 1574 |  |  | 0 | 0 | 0 | 2.2 | 3.1 | 5 | 11.3 | 15.4 | 20.5 | 15.9 | 26.6 | 35 | 1.76 |  | 1.303704 | 2.69 | 1.063 | 51.53518 | 88.57008 | 0 | 0 | 0 | 0 | - | - | 41.5 | 26.8 | 14.7 | 0.5578231 | 0.191 | 1331 | 0 | 0.1778324 | 0.160896 | 0.07621389 | 0.03704842 | 0.02858021 | 0 | Sét pha màu xám ghi, xám xanh, trạng thái dẻo mềm
9 | 4 | 76 | HK7 | 11.8 | 12 | U6 | 1575 |  |  | 0 | 0 | 0 | 2.4 | 3.7 | 5.3 | 10.4 | 15.4 | 25.1 | 14.2 | 23.5 | 36 | 1.74 |  | 1.279412 | 2.67 | 1.087 | 52.08196 | 88.42686 | 0 | 0 | 0 | 0 | - | - | 41.5 | 28.3 | 13.2 | 0.5833333 | 0.173 | 1629 | 0 | 0.1979374 | 0.1495527 | 0.0879722 | 0.03518888 | 0.02639166 | 0 | Sét pha màu xám ghi, xám xanh, trạng thái dẻo mềm
17 | 6 | 77 | HK7 | 14 | 14.45 | D1 | 1576 |  |  | 0 | 0 | 0 | 3.7 | 8.8 | 24.9 | 49.2 | 13.4 | 0 | 0 | 0 | 0 | 0 |  | 0 | 2.639 | 0 | 0 | 0 | 1.734 | 1.341 | 0.9679344 | 0.5219146 | 3307 | 2409 | 0 | 0 | 0 | 0 | 0 | - | 0 | 0 | 0 | 0 | 0 | 0 | 0 | Cát hạt mịn màu xám vàng, xám ghi
17 | 6 | 78 | HK7 | 16 | 16.45 | D2 | 1577 |  |  | 0 | 0 | 0 | 4.6 | 8.7 | 26.7 | 47.8 | 12.2 | 0 | 0 | 0 | 0 | 0 |  | 0 | 2.631 | 0 | 0 | 0 | 1.724 | 1.35 | 0.9488889 | 0.5261021 | 3400 | 2414 | 0 | 0 | 0 | 0 | 0 | - | 0 | 0 | 0 | 0 | 0 | 0 | 0 | Cát hạt mịn màu xám vàng, xám ghi
19 | 7 | 79 | HK7 | 18 | 18.45 | D3 | 1578 |  |  | 0 | 0 | 10.6 | 42 | 19.2 | 12.4 | 10.4 | 5.4 | 0 | 0 | 0 | 0 | 0 |  | 0 | 2.645 | 0 | 0 | 0 | 1.78 | 1.399 | 0.8906362 | 0.4859551 | 3727 | 2627 | 0 | 0 | 0 | 0 | 0 | - | 0 | 0 | 0 | 0 | 0 | 0 | 0 | Cát hạt thô lẫn nhiều sạn sỏi, màu nâu vàng
19 | 7 | 80 | HK7 | 20 | 20.45 | D4 | 1579 |  |  | 0 | 0 | 9.3 | 41.8 | 18.8 | 15.1 | 9.9 | 5.1 | 0 | 0 | 0 | 0 | 0 |  | 0 | 2.638 | 0 | 0 | 0 | 1.773 | 1.41 | 0.870922 | 0.4878737 | 3749 | 2603 | 0 | 0 | 0 | 0 | 0 | - | 0 | 0 | 0 | 0 | 0 | 0 | 0 | Cát hạt thô lẫn nhiều sạn sỏi, màu nâu vàng
4 | 3 | 81 | HK8 | 1.8 | 2 | U1 | 1580 |  |  | 0 | 0 | 0 | 1.2 | 1.3 | 3 | 7.8 | 13.1 | 25.7 | 12.1 | 35.8 | 31.9 | 1.83 |  | 1.387415 | 2.7 | 0.946 | 48.61427 | 91.04651 | 0 | 0 | 0 | 0 | - | - | 43.05 | 23.5 | 19.55 | 0.4296675 | 0.295 | 1307 | 0 | 0.1737928 | 0.105084 | 0.07275046 | 0.03334396 | 0.02323973 | 0 | Sét màu nâu đỏ, xám vàng trạng thái dẻo cứng
4 | 3 | 82 | HK8 | 3.8 | 4 | U2 | 1581 |  |  | 0 | 0 | 0 | 1.4 | 1.6 | 3.7 | 8.9 | 11.6 | 25.2 | 13.3 | 34.3 | 33.5 | 1.82 |  | 1.363296 | 2.71 | 0.988 | 49.69388 | 91.88765 | 0 | 0 | 0 | 0 | - | - | 44.7 | 24.5 | 20.2 | 0.4455446 | 0.287 | 1237 | 0 | 0.1644443 | 0.115111 | 0.07399992 | 0.03597218 | 0.0220972 | 0 | Sét màu nâu đỏ, xám vàng trạng thái dẻo cứng
4 | 3 | 83 | HK8 | 5.8 | 6 | U3 | 1582 |  |  | 0 | 0 | 0 | 0.5 | 0.9 | 4.7 | 7.5 | 12.6 | 25.7 | 13.3 | 34.8 | 31.5 | 1.83 |  | 1.391635 | 2.7 | 0.94 | 48.45796 | 90.47872 | 0 | 0 | 0 | 0 | - | - | 43.5 | 24.1 | 19.4 | 0.3814433 | 0.3 | 1337 | 0 | 0.1563881 | 0.1122787 | 0.07618909 | 0.03308211 | 0.02355847 | 0 | Sét màu nâu đỏ, xám vàng trạng thái dẻo cứng
4 | 3 | 84 | HK8 | 7.8 | 8 | U4 | 1583 |  |  | 0 | 0 | 0 | 0.9 | 1.1 | 4.2 | 9.3 | 12.7 | 24.3 | 11.6 | 35.9 | 32 | 1.84 |  | 1.393939 | 2.69 | 0.93 | 48.18069 | 92.55914 | 0 | 0 | 0 | 0 | - | - | 44.8 | 25.5 | 19.3 | 0.3367876 | 0.306 | 1437 | 0 | 0.1627817 | 0.1071977 | 0.07543543 | 0.03374743 | 0.02282914 | 0 | Sét màu nâu đỏ, xám vàng trạng thái dẻo cứng
4 | 3 | 85 | HK8 | 9.8 | 10 | U5 | 1584 |  |  | 0 | 0 | 0 | 0.9 | 1.5 | 4.9 | 7.2 | 12.9 | 24.3 | 13.7 | 34.6 | 32.9 | 1.82 |  | 1.369451 | 2.7 | 0.972 | 49.2796 | 91.38889 | 0 | 0 | 0 | 0 | - | - | 44.7 | 24.6 | 20.1 | 0.4129353 | 0.25 | 1237 | 0 | 0.1663241 | 0.1176439 | 0.07302034 | 0.03245349 | 0.02434011 | 0 | Sét màu nâu đỏ, xám vàng trạng thái dẻo cứng
9 | 4 | 86 | HK8 | 11.8 | 12 | U6 | 1585 |  |  | 0 | 0 | 0 | 2.5 | 3.2 | 5.3 | 11.5 | 17.3 | 21.6 | 15.2 | 23.4 | 37.2 | 1.76 |  | 1.282799 | 2.69 | 1.097 | 52.31231 | 91.21969 | 0 | 0 | 0 | 0 | - | - | 42.9 | 30.1 | 12.8 | 0.5546875 | 0.116 | 1437 | 0 | 0.2026701 | 0.1743905 | 0.09190851 | 0.03770606 | 0.0206205 | 0 | Sét pha màu xám ghi, xám xanh, trạng thái dẻo mềm
9 | 4 | 87 | HK8 | 13.8 | 14 | U7 | 1586 |  |  | 0 | 0 | 0 | 2.1 | 3.7 | 4.7 | 10.3 | 16.8 | 25.9 | 14.5 | 22 | 36.3 | 1.78 |  | 1.305943 | 2.67 | 1.045 | 51.08829 | 92.74737 | 0 | 0 | 0 | 0 | - | - | 41.6 | 27.6 | 14 | 0.6214286 | 0.13 | 1531 | 0 | 0.2066023 | 0.1527061 | 0.08533575 | 0.03817652 | 0.02133394 | 0 | Sét pha màu xám ghi, xám xanh, trạng thái dẻo mềm
17 | 6 | 88 | HK8 | 16 | 16.45 | D1 | 1587 |  |  | 0 | 0 | 0 | 3.8 | 9.9 | 22.8 | 49.6 | 13.9 | 0 | 0 | 0 | 0 | 0 |  | 0 | 2.63 | 0 | 0 | 0 | 1.744 | 1.356 | 0.939528 | 0.5080275 | 3339 | 2419 | 0 | 0 | 0 | 0 | 0 | - | 0 | 0 | 0 | 0 | 0 | 0 | 0 | Cát hạt mịn màu xám vàng, xám ghi
19 | 7 | 89 | HK8 | 18 | 18.45 | D2 | 1588 |  |  | 0 | 0 | 8.8 | 44.6 | 20.6 | 12.5 | 8.3 | 5.2 | 0 | 0 | 0 | 0 | 0 |  | 0 | 2.648 | 0 | 0 | 0 | 1.781 | 1.393 | 0.9009332 | 0.4868052 | 3738 | 2735 | 0 | 0 | 0 | 0 | 0 | - | 0 | 0 | 0 | 0 | 0 | 0 | 0 | Cát hạt thô lẫn nhiều sạn sỏi, màu nâu vàng
19 | 7 | 90 | HK8 | 20 | 20.45 | D3 | 1589 |  |  | 0 | 0 | 8.6 | 42.5 | 19.1 | 14.2 | 9.6 | 6 | 0 | 0 | 0 | 0 | 0 |  | 0 | 2.639 | 0 | 0 | 0 | 1.773 | 1.42 | 0.8584507 | 0.4884377 | 3749 | 2643 | 0 | 0 | 0 | 0 | 0 | - | 0 | 0 | 0 | 0 | 0 | 0 | 0 | Cát hạt thô lẫn nhiều sạn sỏi, màu nâu vàng
Hà Nội, ngày tháng năm 2022
[7 empty] | Người tổng hợp/Summaried by | [18 empty] | Trưởng phòng thí nghiệm/Laboratory head | [16 empty] | Giám đốc/Director
[10 empty] | Nguyễn Thị Như Trang | [17 empty] | Vũ Hồng Quân | [14 empty] | Nguyễn Ngọc Duy
gãc nghØ thiªn nhiªn
gãc nghØ thiªn nhiªn
gãc nghØ thiªn nhiªn