## BTH
b¶ng tæng hîp kÕt qu¶ thÝ nghiÖm c¸c mÉu ®Êt
Dù ¸n: c«ng viªn v¨n hãa m­êng hoa
®Þa ®iÓm: ph­êng cÇu m©y, thÞ x· sa pa, tØnh lµo cai
H¹ng môc: khu top hill villas
TT | Test N0 Số TN | Boring No Lỗ khoan | Sample No. Số hiệu mẫu | Sample Depth Độ s©u mẫu ------- from-từ To-Đến |  | Thµnh phÇn c¸c nhãm h¹t (%) theo ®­êng kÝnh (mm) Particle size analysis of soil (%) accoding to diameter of grain size (mm) | [12 empty] | ATTERBERG Limits Giới hạn ATTERBERG |  |  |  | Moisture content Độ ẩm w (%) | Bulk density Khối lượng thể tích | [6 empty] | Max void ratio Hệ số rỗng lớn nhất | Min void ratio Hệ số rỗng nhỏ nhất | Unsoaked angle Góc nghỉ khô | Soaked angle Góc nghỉ ướt | Grain-size distribution curves - Đường cong phân loaị hạt theo cấp phối |  |  |  |  | Direct shear test TN cắt phẳng | [5 empty] | Triaxial Test TN nén 3 trục (UU) |  | Consolidation compression test Thí nghiệm nén cố kết | [5 empty] | Compresion rock test - Thí nghiệm nén đa |  |  | TN nén - H.số nén Compression test | Áp lực tính toán quy ước Ro (Resistance capacity) | Môđun tổng b.dạng Eo (Deformation module) | Discription of soil M« t¶ ®Êt
[27 empty] | Specific Gravity Khối lượng riêng | Porosity Độ lỗ rỗng | Degree of saturationc Độ bão hoà | Void Ratio Hệ số rỗng
[19 empty] | Liquid limit Giới hạn chảy | Plastic limit Giới hạn dẻo | Plastic Index Chỉ số dẻo | Liquidity index Độ sệt |  | Wet density Khối lượng thể tích | Saturated density Khối lượng thể tích bh | Dry density K.L thể tích khô | [8 empty] | Diameters corresponding to % finer than - Đường kính hữu hiệu |  |  | Uniformity coefficient Hs đồng nhất | Coefficient of gradation Hs cấp phối | Natural Tự nhiên |  |  | Saturated Bão hòa |  |  | Cohesion Lực dính đơn vị | Angle of internal friction Góc nội ma sát | Coef.of Consolidation Hệ số cố kết (1.0-2.0) | Coef.of Compression H.số nén | Coef. of Permeability H.số thấm | Compr. Index chỉ số nén | SWell-ing Index chỉ số nở | Pre-consolidation Áp lực tiền ck | Dry compresion Cường độ nén khô | Saturated compresion Cường độ nén bão hòa | softization ratio Hệ số hóa mềm
[6 empty] | 60-40 | 40-20 | 20-10 | 10-5 | 5-2 | 2-1 | 1-0.5 | 0.5-0.25 | 0.25-0.1 | 0.1-0.05 | 0.05-0.01 | 0.01-0.005 | < 0.005 | [21 empty] | Cohesion Lực dính đơn vị | Angle of internal friction Góc nội MS |  | Cohesion Lực dính đơn vị | Angle of internal friction Góc nội MS
[19 empty] | WL (%) | WP (%) | IP (%) | LI | W (%) | gw (g/cm3) | gs (g/cm3) | gc (g/cm3) | D (g/cm3) | n (%) | G (%) | eo | emax | emin | ad (Degree/ độ) | aw (Degree/ độ) | D10 | D30 | D60 | Cu | Cc | C (kg/cm2) | j (Degree/ độ) |  | C (kg/cm2) | j (Degree/ độ) |  | Cu (kPa) | j (Degree/ độ) | Cv (10-3cm2/s) | av (cm2/N) | K (10-7cm/s) | Cc | Cs | PC (kPa) | C (kg/cm2) | C (kg/cm2) | K | cm2/kG | kG/cm2 | kG/cm2
1 | 475 | BH70 | U1 | 1.8 | 2 | 0 | 0 | 0 | 8.75 | 14.88636 | 8.977273 | 10.68182 | 7.272727 | 13.97727 | 16.45455 | 8.5 | 3 | 7.5 | 38.84 | 22.72 | 16.12 | 0.15 | 25.09 | 1.92 | 1.96113 | 1.53 | 2.69 | 43.12 | 89.03971 | 0.758 | [9 empty] | 0.286628 | 23 | 42 | 0.239 | 19 | 35 | [11 empty] | 0.027 |  |  | SÐt pha nöa cøng, x¸m n©u
2 | 476 | BH70 | U2 | 3.8 | 4 | 0 | 0 | 0 | 8.314607 | 15.16854 | 8.314607 | 8.651685 | 6.853933 | 14.60674 | 16.08989 | 11.5 | 2.5 | 8 | 36.18 | 25.56 | 10.62 | 0.19 | 27.61 | 1.94 | 1.955093 | 1.52 | 2.69 | 43.5 | 96.45571 | 0.77 | [9 empty] | 0.329372 | 19 | 36 | 0.274 | 16 | 30 |  |  | 3.698964 | 0.3601414 | 0.790298 | 0.1589947 | 0.04199104 | 1.054 |  |  |  | 0.023 |  |  | SÐt pha nöa cøng, x¸m n©u
3 | 477 | BH70 | U3 | 5.8 | 6 | 0 | 0 | 0 | 9.090909 | 14.43182 | 9.659091 | 10.90909 | 7.272727 | 15.45455 | 14.68182 | 8.5 | 3.5 | 6.5 | 33.58 | 21.53 | 12.05 | 0.09 | 22.62 | 1.97 | 2.017827 | 1.61 | 2.72 | 40.79 | 89.29811 | 0.689 | [9 empty] | 0.3148013 | 20 | 37 | 0.262 | 17 | 31 | [11 empty] | 0.017 |  |  | SÐt pha nöa cøng, x¸m n©u
4 | 1040 | SH06 | U1 | 1.8 | 2 | 0 | 2.365591 | 10.86022 | 11.07527 | 11.29032 | 3.978495 | 7.311828 | 9.677419 | 15.48387 | 7.956989 | 10.5 | 2.5 | 7 | 33.87 | 18.6 | 15.27 | 0.21 | 21.78 | 1.95 | 2.002985 | 1.6 | 2.68 | 40.3 | 86.47467 | 0.675 | [9 empty] | 0.3025786 | 23 | 38 | 0.263 | 20 | 33 | [11 empty] | 0.027 |  |  | SÐt pha s¹n nöa cøng, x¸m vµng
5 | 1041 | SH06 | U2 | 3.8 | 4 | 0 | 4.893617 | 11.70213 | 9.787234 | 13.93617 | 5.212766 | 4.680851 | 11.06383 | 12.12766 | 9.595745 | 7.5 | 4 | 5.5 | 35.22 | 19.35 | 15.87 | 0.17 | 22.11 | 1.94 | 1.999026 | 1.59 | 2.69 | 40.9 | 85.94783 | 0.692 | [9 empty] | 0.2875307 | 21 | 24 | 0.246 | 18 | 21 | [11 empty] | 0.028 |  |  | SÐt pha s¹n nöa cøng, x¸m vµng
6 | 1042 | SH06 | U3 | 5.8 | 6 | 0 | 3.300971 | 14.27184 | 6.116505 | 12.52427 | 7.378641 | 10.48544 | 11.65049 | 10.97087 | 5.300971 | 9.5 | 2.5 | 6 | 33.66 | 23.15 | 10.51 | 0.13 | 24.52 | 1.95 | 1.992515 | 1.57 | 2.72 | 42.26 | 91.11257 | 0.732 | [9 empty] | 0.2964333 | 20 | 57 | 0.258 | 18 | 49 | [11 empty] | 0.026 |  |  | SÐt pha s¹n nöa cøng, x¸m vµng
7 | 1043 | SH06 | U4 | 7.8 | 8 | 0 | 3.125 | 9.0625 | 9.895833 | 13.02083 | 4.583333 | 7.8125 | 10.9375 | 14.89583 | 9.166667 | 7.5 | 4 | 6 | 34.18 | 18.48 | 15.7 | 0.11 | 20.26 | 1.93 | 2.002985 | 1.6 | 2.68 | 40.3 | 80.4397 | 0.675 | [9 empty] | 0.3180613 | 25 | 9 | 0.277 | 21 | 8 | [11 empty] | 0.024 |  |  | SÐt pha s¹n nöa cøng, x¸m n©u
Lớp 2 |  |  | Trung bình |  |  |  | 1.955026 | 6.55667 | 9.004337 | 13.60833 | 6.872029 | 8.647601 | 9.246946 | 13.93097 | 11.32095 | 9.071429 | 3.142857 | 6.642857 | 35.07571 | 21.34143 | 13.73429 | 0.15 | 23.42714 | 1.942857 | 1.990223 | 1.574286 | 2.695714 | 41.59571 | 88.39547 | 0.713 | #DIV/0! | #DIV/0! | #DIV/0! | #DIV/0! | #DIV/0! | #DIV/0! | #DIV/0! | #DIV/0! | #DIV/0! | 0.3050579 | 22 | 9 | 0.2598571 | 18 | 55 |  |  | 3.698964 | 0.3601414 | 0.790298 | 0.1589947 | 0.04199104 | 1.054 |  |  |  | 0.02457143 | 2.62 | 160 | SÐt pha s¹n nöa cøng, x¸m n©u
8 | 1284 | SH01 | D1 | 1.8 | 2 | 0 | 0 | 10.43956 | 7.032967 | 15.38462 | 7.582418 | 7.032967 | 11.64835 | 15.05495 | 6.324176 | 10 | 4 | 5.5 | 33 | 19.5 | 13.5 | [38 empty] | SÐt pha s¹n, x¸m n©u
9 | 806 | SH02 | U1 | 1.8 | 2 | 0 | 1.428571 | 1.318681 | 8.241758 | 15.71429 | 9.230769 | 9.56044 | 6.593407 | 14.94505 | 12.96703 | 9 | 2.5 | 8.5 | 31.2 | 20.98 | 10.22 | 0.16 | 22.61 | 1.97 | 2.011602 | 1.61 | 2.69 | 40.16 | 90.64218 | 0.671 | [9 empty] | 0.3399387 | 20 | 5 | 0.283 | 17 | 4 | [11 empty] | 0.027 |  |  | SÐt pha s¹n nöa cøng, x¸m n©u
10 | 807 | SH02 | D2 | 3.8 | 4 | 0 | 0.5434783 | 1.086957 | 8.043478 | 14.8913 | 9.021739 | 8.478261 | 9.782609 | 14.13043 | 14.52174 | 7.5 | 4.5 | 7.5 | [8 empty] | 2.71 | [32 empty] | SÐt pha cã s¹n cøng, x¸m n©u
11 | 821 | SH03 | D1 | 1.8 | 2 | 0 | 0 | 0 | 7.865169 | 14.60674 | 7.752809 | 10.22472 | 6.404494 | 13.48315 | 17.66292 | 10 | 4 | 8 | [8 empty] | 2.7 | [32 empty] | SÐt pha cã s¹n nöa cøng, x¸m ghi
12 | 822 | SH03 | U2 | 3.8 | 4 | 0 | 0 | 0 | 7.717391 | 15.32609 | 8.804348 | 9.782609 | 6.630435 | 13.26087 | 16.97826 | 11 | 4 | 6.5 | 34.03 | 23.5 | 10.53 | 0.08 | 24.29 | 1.99 | 2.011765 | 1.6 | 2.72 | 41.18 | 94.384 | 0.7 | [9 empty] | 0.34226 | 22 | 12 | 0.263 | 18 | 10 | 1.505 | 0 | [9 empty] | 0.026 |  |  | SÐt pha cã s¹n nöa cøng, x¸m n©u
13 | 1012 | SH04 | U1 | 1.8 | 2 | 0 | 0 | 8.556701 | 7.113402 | 12.8866 | 4.123711 | 7.319588 | 13.19588 | 12.8866 | 13.41753 | 9.5 | 4 | 7 | 37.67 | 26.06 | 11.61 | 0.1 | 27.27 | 1.92 | 1.95297 | 1.51 | 2.71 | 44.29 | 92.95811 | 0.795 | [9 empty] | 0.34 | 22 | 23 | 0.296 | 19 | 19 | [11 empty] | 0.025 |  |  | SÐt pha s¹n nöa cøng, x¸m vµng
14 | 1013 | SH04 | U2 | 3.8 | 4 | 0 | 0 | 9.042553 | 8.297872 | 12.34043 | 5.851064 | 5 | 13.08511 | 12.44681 | 13.93617 | 10.5 | 3 | 6.5 | 38 | 26.41 | 11.59 | 0.16 | 28.27 | 1.94 | 1.954673 | 1.51 | 2.72 | 44.48 | 95.998 | 0.801 | [9 empty] | 0.313 | 24 | 3 | 0.272 | 20 | 3 | [11 empty] | 0.026 |  |  | SÐt pha s¹n nöa cøng, x¸m vµng
15 | 1027 | SH05 | U1 | 1.8 | 2 | 0 | 0.6185567 | 11.23711 | 11.13402 | 13.91753 | 7.731959 | 9.278351 | 10.30928 | 15.36082 | 4.706186 | 7 | 3.5 | 5 | 36.1 | 22.81 | 13.29 | 0.23 | 25.89 | 1.93 | 1.96113 | 1.53 | 2.69 | 43.12 | 91.87876 | 0.758 | [9 empty] | 0.334 | 21 | 15 | 0.281 | 18 | 12 | [11 empty] | 0.024 |  |  | SÐt pha s¹n nöa cøng, x¸m n©u
16 | 913 | SH11 | U1 | 1.8 | 2 | 0 | 0 | 0 | 6.632653 | 13.87755 | 8.571429 | 9.693878 | 10.20408 | 16.32653 | 14.19388 | 9.5 | 3 | 8 | 33.03 | 22.07 | 10.96 | 0.12 | 23.35 | 2 | 2.026484 | 1.62 | 2.73 | 40.65 | 93.05912 | 0.685 | [9 empty] | 0.298592 | 23 | 44 | 0.249 | 19 | 37 | [11 empty] | 0.026 |  |  | SÐt pha cã s¹n nöa cøng, x¸m vµng
17 | 914 | SH11 | D2 | 3.8 | 4 | 0 | 0 | 12.06186 | 7.010309 | 13.19588 | 4.639175 | 8.247423 | 12.47423 | 11.54639 | 12.82474 | 8 | 4 | 6 | [8 empty] | 2.7 | [32 empty] | SÐt pha s¹n nöa cøng, x¸m n©u
18 | 1115 | SH14 | U1 | 1.8 | 2 | 0 | 0 | 8.75 | 10 | 11.35417 | 6.145833 | 6.458333 | 13.54167 | 12.1875 | 10.5625 | 10.5 | 3 | 7.5 | 34.56 | 20.15 | 14.41 | 0.05 | 25.28 | 1.958333 | 2.026484 | 1.64 | 2.71 | 39.47 | 86.7865 | 0.652 | [9 empty] | 0.3578267 | 24 | 38 | 0.298 | 20 | 32 | [11 empty] | 0.021 |  |  | SÐt pha s¹n nöa cøng, n©u vµng
Lớp 3a |  |  | Trung bình |  |  |  | 0.2590606 | 5.68122 | 8.099002 | 13.95411 | 7.223205 | 8.279688 | 10.35178 | 13.78446 | 12.5541 | 9.318182 | 3.590909 | 6.909091 | 34.69875 | 22.685 | 12.01375 | 0.1285714 | 25.28 | 1.958333 | 1.992158 | 1.574286 | 2.708 | 41.90714 | 92.24381 | 0.7231429 | #DIV/0! | #DIV/0! | #DIV/0! | #DIV/0! | #DIV/0! | #DIV/0! | #DIV/0! | #DIV/0! | #DIV/0! | 0.332231 | 22 | 37 | 0.2774286 | 19 | 0 | 1.505 | [10 empty] | 0.025 | 2.73 | 159 | SÐt pha lÉn s¹n mµu x¸m n©u, n©u vµng, tr¹ng th¸i nöa cøng
|  |  | Độ lệch chuẩn | [15 empty] | 2.001706 | 2.140136 |  |  | 1.584494 | 0.02341652 |  |  | 0.01249
|  |  | Hệ số biến đổi | [15 empty] | 0.05768814 | 0.09434144 |  |  | 0.06267775 | 0.01195737 |  |  | 0.004612258
19 | 810 | SH02 | D5 | 9.8 | 10 | 0 | 3.578947 | 8.210526 | 11.26316 | 10.42105 | 7.684211 | 6.105263 | 13.26316 | 11.78947 | 6.447368 | 12.5 | 1 | 7.7 | [8 empty] | 2.7 | [32 empty] | SÐt pha s¹n nöa cøng, x¸m n©u
20 | 811 | SH02 | D6 | 11.8 | 12 | 0 | 4.0625 | 13.02083 | 7.5 | 12.1875 | 3.541667 | 8.020833 | 10.625 | 10.9375 | 11.10417 | 9.5 | 3.5 | 6 | 29.65 | [7 empty] | 2.71 | [32 empty] | SÐt pha s¹n nöa cøng, x¸m vµng
21 | 812 | SH02 | U7 | 13.8 | 14 | 0 | 0 | 9.89011 | 8.351648 | 12.08791 | 4.945055 | 4.835165 | 10 | 12.30769 | 17.58242 | 10.5 | 3 | 6.5 | 32.65 | 18.83 | 13.82 | 0.12 | 20.53 | 1.97 | 2.028779 | 1.63 | 2.71 | 39.87 | 83.91599 | 0.663 | [9 empty] | 0.313184 | 23 | 38 | 0.261 | 19 | 32 | 2.548 | 0 | [9 empty] | 0.02 |  |  | SÐt pha s¹n nöa cøng, x¸m n©u
22 | 813 | SH02 | U8 | 15.8 | 16 | 0 | 0.2197802 | 12.52747 | 9.67033 | 13.95604 | 4.505495 | 8.901099 | 10.76923 | 14.3956 | 6.554945 | 9.5 | 2.5 | 6.5 | 30.96 | 17.04 | 13.92 | 0.11 | 18.53 | 1.96 | 2.045879 | 1.65 | 2.73 | 39.58 | 77.23191 | 0.655 | [9 empty] | 0.3191733 | 21 | 15 | 0.266 | 18 | 13 | [11 empty] | 0.021 |  |  | SÐt pha s¹n nöa cøng, x¸m n©u
23 | 814 | SH02 | D9 | 17.8 | 18 | 0 | 0 | 9.361702 | 8.829787 | 12.55319 | 8.829787 | 7.12766 | 9.255319 | 13.51064 | 12.53191 | 8 | 3 | 7 | 33.11 | 19.06 | 14.05 | -0.08683274 | 17.84 |  |  |  | 2.7 | [32 empty] | SÐt pha s¹n cøng, x¸m n©u
24 | 815 | SH02 | U10 | 19.8 | 20 | 0 | 1.573034 | 10.89888 | 9.101124 | 10.22472 | 6.741573 | 7.752809 | 11.91011 | 12.69663 | 11.10112 | 9.5 | 2.5 | 6 | 29.24 | 21.08 | 8.16 | -0.4276961 | 17.59 | 1.96 | 2.051626 | 1.67 | 2.7 | 38.16 | 76.97407 | 0.617 | [9 empty] | 0.3173213 | 22 | 10 | [14 empty] | 0.022 |  |  | SÐt pha s¹n cøng, x¸m n©u
25 | 823 | SH03 | U3 | 5.8 | 6 | 0 | 0 | 0 | 8.191489 | 14.78723 | 8.723404 | 10.21277 | 7.021277 | 13.29787 | 18.26596 | 8.5 | 3.5 | 7.5 | 34.39 | 22.11 | 12.28 | 0.02 | 22.41 | 2 | 2.028779 | 1.63 | 2.71 | 39.87 | 91.60045 | 0.663 | [9 empty] | 0.3972493 | 20 | 39 | 0.331 | 17 | 33 | [11 empty] | 0.024 |  |  | SÐt pha cã s¹n nöa cøng, x¸m n©u
26 | 824 | SH03 | D4 | 7.8 | 8 | 0 | 0 | 0 | 7.44898 | 14.18367 | 8.163265 | 9.081633 | 6.938776 | 13.77551 | 19.90816 | 9.5 | 4 | 7 | 36.39 | [7 empty] | 2.7 | [32 empty] | SÐt pha cã s¹n nöa cøng, x¸m n©u
27 | 825 | SH03 | U5 | 9.8 | 10 | 0 | 0 | 9.213483 | 7.52809 | 11.57303 | 4.494382 | 5.730337 | 9.662921 | 13.48315 | 17.81461 | 8.5 | 3.5 | 8.5 | 37.12 | 22.67 | 14.45 | 0.02 | 23 | 1.99 | 2.024404 | 1.62 | 2.72 | 40.44 | 92.13549 | 0.679 | [9 empty] | 0.3441733 | 25 | 22 | 0.287 | 21 | 18 | [11 empty] | 0.021 |  |  | SÐt pha s¹n nöa cøng, x¸m vµng
28 | 826 | SH03 | D6 | 11.8 | 12 | 0 | 0 | 10.33708 | 8.764045 | 10.89888 | 5.05618 | 5.842697 | 8.988764 | 12.13483 | 15.97753 | 10 | 5.5 | 6.5 | 36.5 | 23.6 | 12.9 | 0.09 | 24.75 |  |  |  | 2.71 | [32 empty] | SÐt pha s¹n nöa cøng, x¸m vµng
29 | 827 | SH03 | U7 | 13.8 | 14 | 0 | 0 | 10 | 7.41573 | 10.67416 | 3.932584 | 5.05618 | 10.5618 | 12.47191 | 18.88764 | 9.5 | 3.5 | 8 | 36.2 | 22.32 | 13.88 | 0.07 | 23.24 | 2.02 | 2.032385 | 1.64 | 2.7 | 39.25 | 97.13313 | 0.646 | [9 empty] | 0.3482347 | 25 | 22 |  |  |  | 2.146 | 0 | [9 empty] | 0.018 |  |  | SÐt pha s¹n nöa cøng, x¸m vµng
30 | 828 | SH03 | U8 | 15.8 | 16 | 0 | 0 | 10.11236 | 8.651685 | 12.13483 | 5.842697 | 5.05618 | 10.5618 | 12.47191 | 15.66854 | 9 | 3 | 7.5 | 34.83 | 22 | 12.83 | -0.03975058 | 21.49 | 1.98 | 2.033022 | 1.63 | 2.73 | 40.3 | 86.91511 | 0.675 | [9 empty] | 0.387372 | 23 | 57 | [14 empty] | 0.02 |  |  | SÐt pha s¹n nöa cøng, x¸m n©u
31 | 829 | SH03 | U9 | 17.8 | 18 | 0 | 0 | 8.651685 | 7.52809 | 11.46067 | 4.94382 | 5.393258 | 9.438202 | 12.80899 | 16.77528 | 10.5 | 6 | 6.5 | 35.61 | 22.65 | 12.96 | -0.0617284 | 21.85 | 1.98 | 2.024404 | 1.62 | 2.72 | 40.44 | 87.52872 | 0.679 | [9 empty] | 0.3726427 | 24 | 21 | [14 empty] | 0.021 |  |  | SÐt pha s¹n cøng, x¸m n©u
32 | 1014 | SH04 | D3 | 5.8 | 6 | 0 | 0.212766 | 10.31915 | 9.148936 | 12.55319 | 6.170213 | 8.510638 | 12.34043 | 15.95745 | 5.287234 | 10 | 2.5 | 7 | [8 empty] | 2.69 | [32 empty] | SÐt pha s¹n, x¸m vµng
33 | 1015 | SH04 | U4 | 7.8 | 8 | 0 | 0.989011 | 9.56044 | 7.362637 | 11.42857 | 4.395604 | 7.252747 | 13.07692 | 12.96703 | 12.96703 | 9.5 | 3 | 7.5 | 30.91 | 21.59 | 9.32 | -0.4399142 | 17.49 | 2 | 2.07262 | 1.7 | 2.71 | 37.26 | 79.79444 | 0.594 | [9 empty] | 0.332 | 24 | 18 | 0.284 | 20 | 15 | [11 empty] | 0.022 |  |  | SÐt pha s¹n cøng, x¸m n©u
34 | 1016 | SH04 | U5 | 9.8 | 10 | 0 | 1.978022 | 9.230769 | 11.0989 | 12.30769 | 8.901099 | 4.725275 | 11.53846 | 15.16484 | 6.054945 | 9.5 | 3.5 | 6 | 30.83 | 20.84 | 9.99 | -0.1311311 | 19.53 | 2.01 | 2.062324 | 1.68 | 2.72 | 38.23 | 85.81842 | 0.619 | [9 empty] | 0.32 | 22 | 43 | 0.274 | 19 | 37 | [11 empty] | 0.019 |  |  | SÐt pha s¹n cøng, x¸m n©u
35 | 1028 | SH05 | U2 | 5.8 | 6 | 0 | 0 | 14.77778 | 12.33333 | 14.33333 | 7.888889 | 6.777778 | 9.777778 | 16 | 3.611111 | 6.5 | 3 | 5 | 29.81 | 15.62 | 14.19 | -0.02466526 | 15.27 | 1.97 | 2.0767 | 1.71 | 2.7 | 36.67 | 71.20725 | 0.579 | [9 empty] | 0.352 | 24 | 26 | 0.298 | 21 | 22 | [11 empty] | 0.025 |  |  | SÐt pha s¹n cøng, x¸m n©u
36 | 1029 | SH05 | U3 | 7.8 | 8 | 0 | 1.875 | 9.375 | 9.583333 | 11.97917 | 8.541667 | 7.8125 | 11.97917 | 14.0625 | 7.791667 | 7.5 | 3 | 6.5 | 31.24 | 16.9 | 14.34 | 0.05 | 17.56 | 1.93 | 2.034568 | 1.64 | 2.71 | 39.47 | 72.98712 | 0.652 | [9 empty] | 0.354 | 22 | 44 | 0.297 | 18 | 37 | [11 empty] | 0.026 |  |  | SÐt pha s¹n nöa cøng, x¸m n©u
37 | 1030 | SH05 | U4 | 9.8 | 10 | 0 | 0.6451613 | 9.462366 | 11.50538 | 11.6129 | 5.591398 | 5.483871 | 10.64516 | 12.90323 | 10.15054 | 12 | 2.5 | 7.5 | 28.28 | 19.43 | 8.85 | -0.04519774 | 19.03 | 1.97 | 2.038007 | 1.66 | 2.67 | 37.81 | 83.56924 | 0.608 | [9 empty] | 0.365 | 22 | 49 | 0.304 | 19 | 41 | [11 empty] | 0.023 |  |  | SÐt pha s¹n cøng, x¸m n©u
38 | 1031 | SH05 | U5 | 11.8 | 12 | 0 | 7.865169 | 11.23596 | 10.22472 | 10.33708 | 4.719101 | 6.629213 | 12.35955 | 13.03371 | 7.095506 | 7.5 | 2.5 | 6.5 | 28.65 | 16.93 | 11.72 | 0.05 | 17.57 | 1.98 | 2.060015 | 1.68 | 2.71 | 38 | 77.67488 | 0.613 | [9 empty] | 0.36 | 24 | 31 | 0.303 | 20 | 27 | [11 empty] | 0.018 |  |  | SÐt pha s¹n nöa cøng, x¸m n©u
39 | 1044 | SH06 | U5 | 9.8 | 10 | 0 | 0.2 | 12.68041 | 7.525773 | 9.484536 | 4.536082 | 6.185567 | 9.587629 | 11.34021 | 18.95361 | 8.5 | 4.5 | 6.5 | 30.91 | 19.79 | 11.12 | 0.08 | 20.71 | 2 | 2.045489 | 1.66 | 2.7 | 38.54 | 89.18182 | 0.627 | [9 empty] | 0.38426 | 22 | 57 | [14 empty] | 0.021 |  |  | SÐt pha s¹n nöa cøng, x¸m n©u
40 | 1045 | SH06 | D6 | 11.8 | 12 | 0 | 5.154639 | 7.010309 | 12.47423 | 11.13402 | 5.051546 | 12.37113 | 10.30928 | 12.26804 | 8.726804 | 8 | 2.5 | 5 | [8 empty] | 2.69 | [32 empty] | SÐt pha s¹n, x¸m n©u
41 | 1046 | SH06 | U7 | 13.8 | 14 | 0 | 3.684211 | 8.631579 | 9.157895 | 11.36842 | 4.631579 | 5.473684 | 9.789474 | 11.68421 | 14.57895 | 9.5 | 4 | 7.5 | 31.93 | 21.3 | 11.68 | -0.2311644 | 18.6 | 1.97 | 2.038007 | 1.66 | 2.67 | 37.81 | 81.68092 | 0.608 | [9 empty] | 0.35026 | 22 | 16 | [14 empty] | 0.023 |  |  | SÐt pha s¹n cøng, x¸m n©u
42 | 1047 | SH06 | D8 | 15.8 | 16 | 0 | 2.626263 | 10.70707 | 8.787879 | 11.0101 | 7.676768 | 6.969697 | 10.10101 | 11.0101 | 13.10606 | 9 | 4 | 5 | [8 empty] | 2.7 | [32 empty] | SÐt pha s¹n nöa cøng, x¸m n©u
43 | 1048 | SH06 | U9 | 17.8 | 18 | 0 | 1.041667 | 7.916667 | 9.583333 | 9.583333 | 3.645833 | 8.229167 | 12.91667 | 13.33333 | 9.75 | 13 | 3 | 8 | 32.68 | 17.72 | 14.96 | -0.02272727 | 17.38 | 1.96 | 2.051626 | 1.67 | 2.7 | 38.16 | 76.05511 | 0.617 | [9 empty] | 0.3778267 | 22 | 46 | [14 empty] | 0.019 |  |  | SÐt pha s¹n cøng, x¸m n©u
44 | 1049 | SH06 | U10 | 19.8 | 20 | 0 | 0.2247191 | 10.22472 | 6.853933 | 11.91011 | 4.269663 | 6.404494 | 14.26966 | 15.39326 | 6.449438 | 13 | 4.5 | 6.5 | 31 | 21.57 | 9.43 | -0.1505832 | 20.15 | 1.99 | 2.035684 | 1.66 | 2.66 | 37.58 | 89.03488 | 0.602 | [9 empty] | 0.375076 | 21 | 50 | [14 empty] | 0.021 |  |  | SÐt pha s¹n cøng, x¸m n©u
45 | 1055 | SH10 | U1 | 1.8 | 2 | 0 | 0.7 | 12.06186 | 8.969072 | 10.72165 | 6.907216 | 8.865979 | 8.762887 | 14.74227 | 10.83505 | 7.5 | 3 | 6.9 | 31.76 | 18.62 | 13.14 | -0.1065449 | 17.22 | 2 | 2.074249 | 1.71 | 2.69 | 36.43 | 80.84084 | 0.573 | [9 empty] | 0.3751733 | 24 | 22 | 0.323 | 21 | 19 | [11 empty] | 0.019 |  |  | SÐt pha s¹n cøng, x¸m n©u
46 | 1056 | SH10 | U2 | 3.8 | 4 | 0 | 1.882353 | 12.35294 | 7.294118 | 14.58824 | 4.705882 | 6 | 13.64706 | 13.29412 | 6.5 | 10 | 2.5 | 7.2 | 33.52 | 16.93 | 16.59 | 0.05 | 17.71 | 1.98 | 2.052985 | 1.68 | 2.68 | 37.3 | 79.76941 | 0.595 | [9 empty] | 0.3691373 | 23 | 25 | 0.324 | 20 | 22 | [11 empty] | 0.022 |  |  | SÐt pha s¹n nöa cøng, x¸m n©u
47 | 1057 | SH10 | U3 | 5.8 | 6 | 0 | 5.376344 | 10.64516 | 11.72043 | 14.19355 | 5.16129 | 6.344086 | 9.569892 | 13.97849 | 4.510753 | 10 | 2.5 | 6 | 29.63 | 19.64 | 9.99 | 0.06 | 20.25 | 1.96 | 2.02603 | 1.63 | 2.7 | 39.61 | 83.34604 | 0.656 | [9 empty] | 0.3520613 | 25 | 32 | 0.296 | 21 | 27 | [11 empty] | 0.02 |  |  | SÐt pha s¹n nöa cøng, x¸m n©u
48 | 1058 | SH10 | D4 | 7.8 | 8 | 0 | 5.058824 | 11.41176 | 9.647059 | 11.29412 | 4.117647 | 10.58824 | 12.35294 | 12.70588 | 4.058824 | 8.5 | 3.5 | 6.8 | [8 empty] | 2.69 | [32 empty] | SÐt pha s¹n, x¸m n©u
49 | 1059 | SH10 | U5 | 9.8 | 10 | 0 | 2.826087 | 10.97826 | 8.586957 | 11.19565 | 4.565217 | 8.913043 | 11.73913 | 15.32609 | 4.869565 | 13 | 2.5 | 5.5 | 30.46 | 22.42 | 8.04 | -0.3370647 | 19.71 | 1.98 | 2.036431 | 1.65 | 2.69 | 38.65 | 84.15857 | 0.63 | [9 empty] | 0.3659387 | 24 | 58 | [14 empty] | 0.021 |  |  | SÐt pha s¹n cøng, x¸m n©u
50 | 1060 | SH10 | U6 | 11.8 | 12 | 0 | 2.6 | 7.6 | 8.2 | 13.1 | 6.4 | 4.7 | 8.7 | 10.9 | 14.8 | 14 | 3 | 6 | 29.06 | 22.28 | 6.78 | -0.6755162 | 17.7 | 1.97 | 2.046996 | 1.67 | 2.68 | 37.69 | 78.40661 | 0.605 | [9 empty] | 0.3630507 | 23 | 31 | [14 empty] | 0.023 |  |  | C¸t pha s¹n cøng, x¸m n©u
51 | 1061 | SH10 | U7 | 13.8 | 14 | 0 | 0 | 10.31579 | 7.473684 | 12.31579 | 4.947368 | 5.157895 | 12.21053 | 13.26316 | 14.31579 | 12 | 3 | 5 | 32 | 17.62 | 14.38 | 0.02 | 17.89 | 2 | 2.07262 | 1.7 | 2.71 | 37.26 | 81.61936 | 0.594 | [9 empty] | 0.375556 | 24 | 40 | [14 empty] | 0.019 |  |  | SÐt pha s¹n nöa cøng, x¸m vµng
52 | 1062 | SH10 | U8 | 15.8 | 16 | 0 | 3.829787 | 8.510638 | 7.021277 | 11.06383 | 6.382979 | 5.319149 | 9.468085 | 13.29787 | 13.60638 | 10.5 | 4.5 | 6.5 | 29.18 | 18.71 | 10.47 | -0.03533906 | 18.34 | 2.05 | 2.089456 | 1.73 | 2.7 | 35.94 | 88.26738 | 0.561 | [9 empty] | 0.3700507 | 23 | 27 | [14 empty] | 0.024 |  |  | SÐt pha s¹n cøng, x¸m n©u
53 | 1063 | SH10 | D9 | 17.8 | 18 | 0 | 4.190476 | 8.380952 | 8.285714 | 12.19048 | 6.190476 | 5.142857 | 8 | 10 | 15.11905 | 12 | 3 | 7.5 | [8 empty] | 2.68 | [32 empty] | SÐt pha s¹n, x¸m n©u
54 | 1064 | SH10 | U10 | 19.8 | 20 | 0 | 0 | 9.072165 | 7.319588 | 10.72165 | 4.329897 | 6.082474 | 12.98969 | 13.60825 | 14.87629 | 11.5 | 3 | 6.5 | 33.98 | 16.79 | 17.19 | 0.06 | 17.81 | 2 | 2.067807 | 1.7 | 2.69 | 36.79 | 82.3177 | 0.582 | [9 empty] | 0.3366173 | 23 | 29 | [14 empty] | 0.027 |  |  | SÐt s¹n nöa cøng, x¸m n©u
55 | 1065 | SH10 | D11 | 21.8 | 22 | 0 | 0.6451613 | 8.172043 | 8.387097 | 14.62366 | 3.870968 | 8.494624 | 10.75269 | 15.80645 | 7.247312 | 12 | 4 | 6 | [8 empty] | 2.7 | [32 empty] | SÐt s¹n, x¸m n©u
56 | 1066 | SH10 | U12 | 23.8 | 24 | 0 | 2.87037 | 7.037037 | 6.851852 | 10.64815 | 4.814815 | 4.537037 | 11.11111 | 11.94444 | 16.68519 | 12 | 4.5 | 7 | 30.76 | 21.98 | 8.78 | -0.1537585 | 20.63 | 1.99 | 2.034179 | 1.65 | 2.68 | 38.42 | 88.60321 | 0.624 | [9 empty] | 0.36878 | 22 | 52 | [14 empty] | 0.021 |  |  | SÐt pha cã s¹n cøng, x¸m n©u
57 | 915 | SH11 | U3 | 5.8 | 6 | 0 | 0 | 8.651685 | 8.314607 | 17.64045 | 10.22472 | 5.280899 | 10.78652 | 14.1573 | 8.44382 | 7.5 | 3.5 | 5.5 | 36.14 | 20.59 | 15.55 | 0.1 | 22.17 | 1.99 | 2.030908 | 1.63 | 2.72 | 40.08 | 90.13812 | 0.669 | [9 empty] | 0.3115307 | 22 | 21 | 0.26 | 18 | 18 | [11 empty] | 0.024 |  |  | SÐt pha s¹n nöa cøng, x¸m n©u
58 | 916 | SH11 | U4 | 7.8 | 8 | 0 | 0 | 8.494624 | 6.666667 | 12.90323 | 7.634409 | 10.64516 | 9.462366 | 11.50538 | 12.68817 | 10.5 | 2.5 | 7 | 35.51 | 22.32 | 13.19 | -0.07960576 | 21.27 | 2 | 2.043088 | 1.65 | 2.72 | 39.32 | 89.28148 | 0.648 | [9 empty] | 0.3413827 | 23 | 13 | 0.267 | 18 | 7 | [11 empty] | 0.023 |  |  | SÐt pha s¹n ch¶y, x¸m n©u
59 | 917 | SH11 | U5 | 9.8 | 10 | 0 | 0 | 12.95918 | 6.530612 | 11.93878 | 4.285714 | 4.693878 | 14.79592 | 10.71429 | 14.08163 | 9 | 3 | 8 | 37.09 | 23.38 | 13.71 | -0.103574 | 21.96 | 1.99 | 2.02603 | 1.63 | 2.7 | 39.61 | 90.38415 | 0.656 | [9 empty] | 0.347556 | 22 | 29 | 0.29 | 18 | 24 | 2.316 | 0°00' | [9 empty] | 0.024 |  |  | SÐt pha s¹n ch¶y, x¸m n©u
60 | 899 | SH12 | U2 | 4.1 | 4.3 | 0 | 0 | 0 | 0 | 4.393939 | 5.151515 | 6.818182 | 12.12121 | 21.51515 | 21.5 | 13.5 | 4 | 11 | 33.46 | 21.66 | 11.8 | 0.12 | 23.09 | 1.99 | 2.024404 | 1.62 | 2.72 | 40.44 | 92.49602 | 0.679 | [9 empty] | 0.3761987 | 20 | 14 | 0.313 | 17 | 12 | [11 empty] | 0.021 |  |  | SÐt pha nöa cøng, x¸m vµng
61 | 900 | SH12 | U3 | 5.8 | 6 | 0 | 0 | 0 | 0 | 4.545455 | 4.545455 | 6.060606 | 12.72727 | 22.27273 | 18.34848 | 18.5 | 4 | 9 | 32.79 | 20.85 | 11.94 | -0.139866 | 19.18 | 1.99 | 2.058443 | 1.67 | 2.73 | 38.84 | 82.4589 | 0.635 | [9 empty] | 0.3579893 | 20 | 49 | 0.298 | 17 | 41 | 2.335 | 0°00' | [9 empty] | 0.022 |  |  | SÐt pha cøng, x¸m vµng
62 | 901 | SH12 | U4 | 7.8 | 8 | 0 | 0 | 0 | 0 | 5.633803 | 2.957746 | 5.352113 | 12.95775 | 21.69014 | 22.40845 | 13.5 | 4 | 11.5 | 30.01 | 22.66 | 7.35 | -0.152381 | 21.54 | 1.97 | 2.02231 | 1.62 | 2.71 | 40.23 | 86.73611 | 0.673 | [9 empty] | 0.3403573 | 21 | 16 | 0.284 | 18 | 13 | [11 empty] | 0.016 |  |  | SÐt pha cøng, x¸m vµng
63 | 902 | SH12 | U5 | 9.8 | 10 | 0 | 0 | 13.40206 | 10.10309 | 14.02062 | 5.360825 | 7.216495 | 14.74227 | 13.71134 | 3.443299 | 9 | 3.5 | 5.5 | 32.23 | 21.99 | 10.24 | -0.271484375 | 19.21 | 1.98 | 2.047742 | 1.66 | 2.71 | 38.76 | 82.24186 | 0.633 | [9 empty] | 0.323112 | 24 | 2 | 0.269 | 20 | 2 | [11 empty] | 0.017 |  |  | SÐt pha s¹n cøng, x¸m n©u
64 | 903 | SH12 | U6 | 11.8 | 12 | 0 | 0 | 9.673913 | 11.08696 | 11.73913 | 9.565217 | 9.347826 | 13.47826 | 11.30435 | 5.804348 | 9.5 | 2 | 6.5 | 34.31 | 22.8 | 11.51 | -0.0356212 | 22.39 | 1.99 | 2.02603 | 1.63 | 2.7 | 39.61 | 92.15396 | 0.656 | [9 empty] | 0.347628 | 23 | 40 | 0.29 | 19 | 33 | [11 empty] | 0.018 |  |  | SÐt pha s¹n cøng, x¸m n©u
65 | 1100 | SH13 | U1 | 1.8 | 2 | 0 | 0 | 0 | 13.09091 | 10.90909 | 8.909091 | 10 | 6.545455 | 10.54545 | 18.5 | 11 | 3 | 7.5 | 35.45 | 24.13 | 11.32 | -0.2323322 | 21.5 | 1.98 | 2.023866 | 1.63 | 2.69 | 39.39 | 88.97692 | 0.65 | [9 empty] | 0.341 | 24 | 3 | 0.297 | 21 | 3 | [11 empty] | 0.019 |  |  | SÐt pha cã s¹n cøng, x¸m vµng
66 | 1101 | SH13 | U2 | 3.8 | 4 | 0 | 0 | 0 | 11.5 | 8.333333 | 7.083333 | 8.916667 | 6.25 | 9.75 | 26.66667 | 10 | 3 | 8.5 | 33.09 | 22.65 | 10.44 | 0.13 | 23.98 | 1.99 | 2.006772 | 1.61 | 2.67 | 39.69 | 97.30486 | 0.658 | [9 empty] | 0.301 | 23 | 50 | 0.259 | 19 | 44 | [11 empty] | 0.02 |  |  | SÐt pha cã s¹n nöa cøng, x¸m vµng
67 | 1102 | SH13 | D3 | 5.8 | 6 | 0 | 0 | 0 | 10.83333 | 16.83333 | 8.333333 | 8.5 | 6.333333 | 9.5 | 19.16667 | 9 | 3 | 8.5 | [8 empty] | 2.71 | [32 empty] | SÐt pha cã s¹n, x¸m vµng
68 | 1103 | SH13 | U4 | 7.8 | 8 | 0 | 0 | 0 | 10.4 | 10.4 | 8.08 | 7.44 | 6.08 | 9.2 | 22.9 | 10.5 | 3.5 | 11.5 | 36.35 | 23.18 | 13.17 | -0.1298405 | 21.47 | 2.02 | 2.038007 | 1.66 | 2.67 | 37.81 | 94.284375 | 0.608 | [9 empty] | 0.307 | 26 | 34 | 0.269 | 23 | 29 | [11 empty] | 0.017 |  |  | SÐt pha cã s¹n cøng, x¸m n©u
69 | 1104 | SH13 | D5 | 9.8 | 10 | 0 | 0 | 14.60674 | 8.988764 | 10.44944 | 3.932584 | 6.966292 | 6.292135 | 12.47191 | 17.79213 | 10 | 2.5 | 6 | [8 empty] | 2.68 | [32 empty] | SÐt pha s¹n, x¸m n©u
70 | 1105 | SH13 | U6 | 11.8 | 12 | 0 | 0.7777778 | 13.88889 | 8 | 11.33333 | 5.666667 | 4.888889 | 7.666667 | 12.44444 | 14.83333 | 10.5 | 5 | 5 | 28.83 | 19.92 | 8.91 | -0.1548822 | 18.54 | 2.01 | 2.07262 | 1.7 | 2.71 | 37.26 | 84.58485 | 0.594 | [9 empty] | 0.344 | 24 | 52 | 0.294 | 21 | 44 | [11 empty] | 0.021 |  |  | SÐt pha s¹n cøng, x¸m vµng
71 | 1106 | SH13 | U7 | 13.8 | 14 | 0 | 0 | 13.75 | 9.772727 | 13.06818 | 4.090909 | 7.727273 | 6.818182 | 15.45455 | 8.318182 | 14 | 2.5 | 4.5 | 31.32 | 21.18 | 10.14 | -0.2209073 | 18.94 | 1.98 | 2.047742 | 1.66 | 2.71 | 38.76 | 81.08594 | 0.633 | [9 empty] | 0.329 | 25 | 6 | [14 empty] | 0.018 |  |  | SÐt pha s¹n cøng, x¸m vµng
72 | 1107 | SH13 | U8 | 15.8 | 16 | 0 | 0 | 13.88889 | 7.777778 | 14.33333 | 8.222222 | 6.333333 | 9.666667 | 11.55556 | 11.72222 | 9 | 2 | 5.5 | 32.3 | 21.03 | 11.27 | -0.1251109 | 19.62 | 2.01 | 2.060015 | 1.68 | 2.71 | 38 | 86.73768 | 0.613 | [9 empty] | 0.372 | 24 | 2 | [14 empty] | 0.02 |  |  | SÐt pha s¹n cøng, x¸m vµng
73 | 1116 | SH14 | U2 | 3.8 | 4 | 0 | 4.489796 | 9.795918 | 6.632653 | 12.44898 | 4.795918 | 6.530612 | 9.285714 | 15.30612 | 10.21429 | 10.5 | 3 | 7 | 30.26 | 22.79 | 7.47 | -0.1914324 | 21.36 | 1.96 | 2.026484 | 1.62 | 2.73 | 40.65 | 85.12818 | 0.685 | [9 empty] | 0.3402853 | 24 | 3 | 0.263 | 20 | 3 | [11 empty] | 0.022 |  |  | SÐt pha s¹n cøng, n©u vµng
74 | 1117 | SH14 | U3 | 5.8 | 6 | 0 | 0 | 10.88889 | 9.555556 | 11.22222 | 3.888889 | 7.777778 | 10.55556 | 12.77778 | 14.33333 | 10 | 3 | 6 | 32.13 | 22.06 | 10.07 | -0.1678252 | 20.37 | 1.97 | 2.032385 | 1.64 | 2.7 | 39.25 | 85.13777 | 0.646 | [9 empty] | 0.345372 | 22 | 49 | 0.288 | 18 | 41 | [11 empty] | 0.019 |  |  | SÐt pha s¹n cøng, x¸m vµng
75 | 1118 | SH14 | U4 | 7.8 | 8 | 0 | 3.777778 | 9.666667 | 6.777778 | 12.55556 | 6.111111 | 9.555556 | 13.88889 | 15.22222 | 3.444444 | 8 | 5 | 6 | 33 | 21 | 12 | -0.03666667 | 20.56 | 1.99 | 2.036431 | 1.65 | 2.69 | 38.65 | 87.78794 | 0.63 | [9 empty] | 0.3485307 | 25 | 1 | 0.267 | 18 | 7 | [11 empty] | 0.015 |  |  | SÐt pha s¹n cøng, x¸m n©u
76 | 1119 | SH14 | U5 | 9.8 | 10 | 0 | 3.333333 | 10.41667 | 7.708333 | 11.77083 | 6.770833 | 8.645833 | 9.0625 | 13.95833 | 7.729167 | 10 | 4 | 6.6 | 32.59 | 20.56 | 12.03 | 0.03 | 20.93 | 1.97 | 2.028779 | 1.63 | 2.71 | 39.87 | 85.55098 | 0.663 | [9 empty] | 0.3193213 | 23 | 1 | [14 empty] | 0.023 |  |  | SÐt pha s¹n nöa cøng, x¸m n©u
77 | 1285 | SH01 | U2 | 3.8 | 4 | 0 | 0 | 10.41237 | 8.659794 | 14.43299 | 4.226804 | 5.56701 | 9.278351 | 13.09278 | 13.3299 | 10.5 | 4 | 6.5 | 32.96 | 21.02 | 11.94 | 0.19 | 23.23 | 1.99 | 2.011602 | 1.61 | 2.69 | 40.16 | 93.12772 | 0.671 | [9 empty] | 0.334296 | 23 | 11 | 0.2533933 | 18 | 53 | [11 empty] | 0.024 |  |  | SÐt pha s¹n nöa cøng, x¸m n©u
78 | 1286 | SH01 | U3 | 5.8 | 6 | 0 | 0 | 12.1875 | 7.083333 | 9.479167 | 4.895833 | 8.125 | 12.1875 | 15.41667 | 9.125 | 12.5 | 4 | 5 | 35.43 | 23.85 | 11.58 |  | 23.23 | 2 | 2.0202 | 1.62 | 2.7 | 40.01 | 94.03448 | 0.667 | [9 empty] | 0.3306067 | 23 | 42 | 0.2533933 | 19 | 13 | [11 empty] | 0.023 |  |  | SÐt pha s¹n cøng, x¸m n©u
79 | 1287 | SH01 | U4 | 7.8 | 8 | 0 | 0 | 10.65217 | 10 | 14.67391 | 7.608696 | 7.282609 | 8.804348 | 12.71739 | 11.26087 | 8 | 2.5 | 6.5 | 36.53 | 21.9 | 14.63 | 0.05 | 22.58 | 2.01 | 2.034568 | 1.64 | 2.71 | 39.47 | 93.85245 | 0.652 | [9 empty] | 0.340296 | 22 | 58 | 0.2533933 | 18 | 57 | [11 empty] | 0.025 |  |  | SÐt pha s¹n nöa cøng, x¸m n©u
80 | 1288 | SH01 | D5 | 9.8 | 10 | 0 | 0 | 8.210526 | 7.368421 | 13.47368 | 5.157895 | 4.736842 | 11.05263 | 15.05263 | 12.44737 | 11.5 | 4.5 | 6.5 | 35.8 | 22.3 | 13.5 | [5 empty] | 2.68 | [32 empty] | SÐt pha s¹n, x¸m n©u
81 | 1289 | SH01 | U6 | 11.8 | 12 | 0 | 0 | 9.354839 | 7.096774 | 11.82796 | 4.83871 | 6.989247 | 10 | 14.19355 | 11.69892 | 11.5 | 5.5 | 7 | 34.76 | 21.46 | 13.3 | 0.02 | 21.68 | 2.02 | 2.042602 | 1.66 | 2.69 | 38.27 | 94.06323 | 0.62 | [9 empty] | 0.365112 | 21 | 52 | [14 empty] | 0.023 |  |  | SÐt pha s¹n nöa cøng, x¸m n©u
82 | 1290 | SH01 | U7 | 13.8 | 14 | 0 | 0 | 12.28261 | 10.1087 | 13.58696 | 4.673913 | 8.26087 | 14.02174 | 16.41304 | 3.652174 | 8 | 3.5 | 5.5 | 37.32 | 23.4 | 13.92 | -0.1673851 | 21.07 | 2 | 2.040886 | 1.65 | 2.71 | 39.1 | 88.94034 | 0.642 | [9 empty] | 0.3121333 | 23 | 53 | [14 empty] | 0.022 |  |  | SÐt pha s¹n cøng, x¸m n©u
Lớp 3 |  |  | Trung bình |  |  | 0 | 1.223265 | 8.954361 | 8.432782 | 11.82484 | 5.825463 | 7.058531 | 10.4977 | 13.4689 | 12.25656 | 10.265625 | 3.375 | 6.815625 | 32.78 | 20.88151 | 11.90925 | -0.07330449 | 20.22404 | 1.9874 | 2.04174 | 1.654 | 2.70046875 | 38.7752 | 85.88513 | 0.63394 | [9 empty] | 0.3484369 | 23 | 26 | 0.2843929 | 19 | 35 | 2.33625 | [10 empty] | 0.02112 | 3.02 | 199 | SÐt pha lÉn s¹n mµu x¸m n©u, n©u vµng tr¹ng th¸i nöa cøng ®Õn cøng
|  |  | Độ lệch chuẩn | [15 empty] | 2.385966 | 1.931938 |  |  | 1.923404 | 0.01806602 |  |  | 0.01607815
|  |  | Hệ số biến đổi | [15 empty] | 0.07278724 | 0.09251909 |  |  | 0.09510485 | 0.009090277 |  |  | 0.005953837
83 | 1120 | SH14 | D6 | 11.8 | 12 | 11.44 | 17.4 | 22.84 | 10.76 | 8.6 | 10.04 | 5.16 | 3.64 | 2.88 | 7.24 | 0 | 0 | [9 empty] | 2.7 | [32 empty] | D¨m s¹n, x¸m vµng
84 | 1017 | SH04 | D6 | 11.8 | 12 | 0 | 18.91892 | 25.94595 | 12.11712 | 9.459459 | 11.3964 | 5.495495 | 4.774775 | 3.468468 | 8.423423 | 0 | 0 | 0 | [8 empty] | 2.7 | [32 empty] | D¨m s¹n, x¸m vµng
85 | 830 | SH03 | D10 | 19.8 | 20 | 11.51394 | 17.84861 | 22.98805 | 10.27888 | 8.366534 | 10.87649 | 6.175299 | 4.023904 | 4.661355 | 3.266932 | 0 | 0 | 0 | [8 empty] | 2.69 | [32 empty] | D¨m s¹n, x¸m n©u
86 | 918 | SH11 | D6 | 11.8 | 12 | 0 | 0 | 10.97826 | 7.608696 | 12.17391 | 7.608696 | 6.956522 | 10.54348 | 17.5 | 6.630435 | 9 | 4 | 7 | [8 empty] | 2.71 | [32 empty] | C¸t s¹n, x¸m n©u
87 | 919 | SH11 | D7 | 13.8 | 14 | 0 | 0 | 16.17978 | 11.23596 | 10.44944 | 4.044944 | 7.752809 | 12.24719 | 13.37079 | 7.719101 | 6.5 | 2.5 | 8 | [8 empty] | 2.7 | [32 empty] | C¸t s¹n, x¸m n©u
88 | 1291 | SH01 | D8 | 15.8 | 16 | 25.16447 | 14.70395 | 19.17763 | 8.256579 | 7.5 | 9.177632 | 4.769737 | 4.210526 | 2.828947 | 4.210526 | 0 | 0 | 0 | [8 empty] | 2.69 | [32 empty] | D¨m s¹n , x¸m n©u
89 | 1292 | SH01 | D9 | 17.8 | 18 | 25.50489 | 13.7785 | 19.96743 | 8.306189 | 7.263844 | 9.250814 | 4.332248 | 3.257329 | 2.964169 | 5.374593 | 0 | 0 | 0 | [8 empty] | 2.7 | [32 empty] | D¨m s¹n , x¸m n©u
Lớp 4a |  |  | Trung bình |  |  | 10.51761 | 11.80714 | 19.7253 | 9.794774 | 9.11617 | 8.913568 | 5.806016 | 6.099601 | 6.810532 | 6.123573 | 2.214286 | 0.9285714 | 2.5 | [8 empty] | 2.698571 | [30 empty] | 4 | 300 | D¨m s¹n, c¸t s¹n x¸m n©u
90 | 1121 | SH14 | U7 | 13.8 | 14 | 0 | 0 | 13.36957 | 8.478261 | 10.97826 | 4.565217 | 5.978261 | 6.521739 | 11.63043 | 19.47826 | 10 | 3 | 6 | 34.64 | 22.57 | 12.07 | -0.1781276 | 20.42 | 1.99 | 2.040886 | 1.65 | 2.71 | 39.1 | 86.19657 | 0.642 | [9 empty] | 0.3001333 | 25 | 34 | [14 empty] | 0.018 |  |  | SÐt pha s¹n cøng, x¸m n©u
91 | 1122 | SH14 | U8 | 15.8 | 16 | 0 | 0 | 13.29787 | 3.510638 | 11.38298 | 4.148936 | 6.06383 | 7.446809 | 12.76596 | 22.38298 | 8 | 5.5 | 5.5 | 32.06 | 21.15 | 10.91 | -0.1044913 | 20.01 | 2 | 2.0561875 | 1.67 | 2.72 | 38.61 | 86.52973 | 0.629 | [9 empty] | 0.3617547 | 22 | 27 | [14 empty] | 0.022 |  |  | SÐt pha s¹n cøng, x¸m n©u
92 | 1123 | SH14 | U9 | 17.8 | 18 | 0 | 0 | 13.1 | 3.3 | 9.5 | 4.9 | 5.1 | 6.4 | 11.7 | 24 | 12 | 3 | 7 | 33.01 | 21.39 | 11.62 | -0.03012048 | 21.04 | 2 | 2.038667 | 1.65 | 2.7 | 38.88 | 89.32075 | 0.636 | [9 empty] | 0.353852 | 22 | 16 | [14 empty] | 0.021 |  |  | SÐt pha s¹n cøng, x¸m n©u
Lớp 4b |  |  | Trung bình |  |  |  |  | 13.25581 | 5.0963 | 10.62041 | 4.538051 | 5.71403 | 6.789516 | 12.03213 | 21.95375 | 10 | 3.833333 | 6.166667 | 33.23667 | 21.70333 | 11.53333 | -0.1042465 | 20.49 | 1.996667 | 2.045247 | 1.656667 | 2.71 | 38.86333 | 87.34902 | 0.6356667 | #DIV/0! | #DIV/0! | #DIV/0! | #DIV/0! | #DIV/0! | #DIV/0! | #DIV/0! | #DIV/0! | #DIV/0! | 0.33858 | 23 | 26 | [14 empty] | 0.02033333 | 2.97 | 199 | SÐt pha s¹n cøng, x¸m n©u
93 | 1291 | SH01 | D8 | 15.8 | 16 | 25.16447 | 14.70395 | 19.17763 | 8.256579 | 7.5 | 9.177632 | 4.769737 | 4.210526 | 2.828947 | 4.210526 | 0 | 0 | 0 | [8 empty] | 2.69 | [32 empty] | D¨m s¹n , x¸m n©u
94 | 1292 | SH01 | D9 | 17.8 | 18 | 25.50489 | 13.7785 | 19.96743 | 8.306189 | 7.263844 | 9.250814 | 4.332248 | 3.257329 | 2.964169 | 5.374593 | 0 | 0 | 0 | [8 empty] | 2.7 | [32 empty] | D¨m s¹n , x¸m n©u
95 | 1124 | SH14 | D10 | 19.8 | 20 | 10.73077 | 17.73077 | 23.73077 | 11.42308 | 8.807692 | 10.53846 | 4.884615 | 4.230769 | 3.076923 | 4.846154 | 0 | 0 | 0 | [8 empty] | 2.69 | [32 empty] | D¨m s¹n, x¸m n©u
96 | 1125 | SH14 | D11 | 21.8 | 22 | 10.87649 | 16.81275 | 23.30677 | 10 | 9.163347 | 10.1992 | 5.298805 | 4.302789 | 2.828685 | 7.211155 | 0 | 0 | 0 | [8 empty] | 2.68 | [32 empty] | D¨m s¹n, x¸m n©u
97 | 1126 | SH14 | D12 | 23.8 | 24 | 11.11111 | 17.10317 | 22.7381 | 10.35714 | 9.087302 | 10.15873 | 5.47619 | 4.087302 | 3.373016 | 6.507937 | 0 | 0 | 0 | [8 empty] | 2.68 | [32 empty] | D¨m s¹n, x¸m n©u
98 | 1127 | SH14 | D13 | 25.8 | 26 | 11.36 | 17.44 | 22.92 | 10.68 | 9 | 10.28 | 4.92 | 4.24 | 3.04 | 6.12 | 0 | 0 | 0 | [8 empty] | 2.67 | [32 empty] | D¨m s¹n, x¸m n©u
Lớp 4 |  |  | Trung bình |  |  | 15.79129 | 16.26152 | 21.97345 | 9.837165 | 8.470364 | 9.93414 | 4.946933 | 4.054786 | 3.018623 | 5.711727 | [11 empty] | 2.685 | [30 empty] | 6 | 300
99 | 816 | SH02 | U11 | 21.8 | 22 | 0 | 3.402062 | 12.47423 | 10.82474 | 11.95876 | 4.226804 | 8.14433 | 11.13402 | 12.26804 | 9.06701 | 8.5 | 2.5 | 5.5 | 35 | 21.77 | 13.23 | 0.02 | 22.05 | 2 | 2.032385 | 1.64 | 2.7 | 39.25 | 92.15944 | 0.646 | [9 empty] | 0.3407907 | 23 | 15 | [14 empty] | 0.019 |  |  | SÐt pha s¹n nöa cøng, x¸m n©u
100 | 817 | SH02 | U12 | 23.8 | 24 | 0 | 2.371134 | 12.68041 | 10 | 12.47423 | 8.453608 | 9.484536 | 11.4433 | 13.40206 | 2.659794 | 9 | 3.5 | 4.5 | 33.23 | 23.64 | 9.59 | -0.1345151 | 22.35 | 1.98 | 2.024404 | 1.62 | 2.72 | 40.44 | 89.53166 | 0.679 | [9 empty] | 0.3346787 | 24 | 24 |  |  |  | 2.267 | 0 | [9 empty] | 0.018 |  |  | SÐt pha s¹n cøng, x¸m n©u
100 | 818 | SH02 | U13 | 25.8 | 26 | 0 | 0 | 9.204545 | 9.772727 | 11.47727 | 4.772727 | 9.090909 | 13.97727 | 13.75 | 5.954545 | 13.5 | 2.5 | 6 | 35.94 | 22.29 | 13.65 | 0.01 | 22.42 | 1.99 | 2.030908 | 1.63 | 2.72 | 40.08 | 91.15456 | 0.669 | [9 empty] | 0.333852 | 25 | 4 | [14 empty] | 0.02 |  |  | SÐt pha s¹n nöa cøng, x¸m n©u
101 | 819 | SH02 | D14 | 27.8 | 28 | 0 | 3.44086 | 12.7957 | 7.741935 | 14.08602 | 7.311828 | 8.494624 | 10 | 13.65591 | 6.182796 | 8.3 | 3 | 5 | [8 empty] | 2.7 | [32 empty] | SÐt pha s¹n nöa cøng, x¸m n©u
101 | 820 | SH02 | U15 | 29.8 | 30 | 0 | 2.446809 | 11.70213 | 9.148936 | 11.06383 | 7.87234 | 6.276596 | 13.19149 | 12.23404 | 8.56383 | 8 | 2.5 | 7 | 37.27 | 21.44 | 15.83 | -0.04295641 | 20.76 | 1.97 | 2.023866 | 1.63 | 2.69 | 39.39 | 85.91446 | 0.65 | [9 empty] | 0.325184 | 22 | 41 | [14 empty] | 0.019 |  |  | SÐt pha s¹n cøng, x¸m n©u
102 | 831 | SH03 | U11 | 21.8 | 22 | 0 | 0 | 10.44944 | 7.41573 | 10.22472 | 5.955056 | 6.853933 | 10.89888 | 12.24719 | 15.95506 | 9.5 | 4 | 6.5 | 32.02 | 19.93 | 12.09 | -0.1397849 | 18.24 | 1.99 | 2.057689 | 1.68 | 2.7 | 37.77 | 81.13344 | 0.607 | [9 empty] | 0.378112 | 23 | 9 | [14 empty] | 0.019 |  |  | SÐt pha s¹n cøng, x¸m n©u
102 | 832 | SH03 | D12 | 23.8 | 24 | 0 | 0 | 8.736842 | 7.052632 | 10.63158 | 5.157895 | 5.368421 | 10.10526 | 11.47368 | 18.47368 | 11.5 | 4.5 | 7 | [8 empty] | 2.71 | [32 empty] | SÐt pha s¹n cøng, x¸m n©u
103 | 833 | SH03 | D13 | 25.8 | 26 | 0 | 0 | 9.888889 | 8 | 11.55556 | 4.666667 | 5.333333 | 9.333333 | 12 | 16.72222 | 13 | 4 | 5.5 | [8 empty] | 2.73 | [32 empty] | SÐt pha s¹n cøng, x¸m n©u
103 | 834 | SH03 | U14 | 27.8 | 28 | 0 | 0 | 10.10753 | 8.064516 | 10.10753 | 3.870968 | 6.55914 | 10.32258 | 13.22581 | 13.24194 | 13.5 | 3 | 8 | 32.74 | 21 | 11.74 | -0.07836457 | 20.08 | 2.01 | 2.051626 | 1.67 | 2.7 | 38.16 | 87.87034 | 0.617 | [9 empty] | 0.3675813 | 22 | 40 | [14 empty] | 0.018 |  |  | SÐt pha s¹n cøng, x¸m n©u
104 | 835 | SH03 | U15 | 29.8 | 30 | 0 | 0 | 8.777778 | 7.222222 | 10.44444 | 5.222222 | 5.222222 | 10.22222 | 13.22222 | 16.16667 | 13.5 | 3 | 7 | 31.84 | 21.39 | 10.45 | -0.2373206 | 18.91 | 1.99 | 2.0561875 | 1.67 | 2.72 | 38.61 | 81.77297 | 0.629 | [9 empty] | 0.3498267 | 25 | 18 | [14 empty] | 0.021 |  |  | SÐt pha s¹n cøng, x¸m n©u
104 | 1018 | SH04 | U7 | 13.8 | 14 | 0 | 1.022727 | 11.93182 | 11.59091 | 12.72727 | 4.204545 | 6.704545 | 12.84091 | 14.65909 | 5.318182 | 10.5 | 3 | 5.5 | 32.11 | 17.24 | 14.87 | 0.05 | 17.97 | 1.97 | 2.058443 | 1.67 | 2.73 | 38.84 | 77.25685 | 0.635 | [9 empty] | 0.36 | 26 | 7 | [14 empty] | 0.025 |  |  | SÐt pha s¹n nöa cøng, x¸m n©u
105 | 1019 | SH04 | D8 | 15.8 | 16 | 0 | 0.9782609 | 8.695652 | 8.26087 | 14.13043 | 5.652174 | 9.130435 | 9.782609 | 12.6087 | 10.3913 | 10 | 2.5 | 7.9 | 28.66 | 19.68 | [6 empty] | 2.69 | [32 empty] | SÐt pha s¹n nöa cøng, x¸m n©u
105 | 1020 | SH04 | U9 | 17.8 | 18 | 0 | 0.6185567 | 8.247423 | 8.041237 | 10.10309 | 4.020619 | 8.350515 | 11.95876 | 14.63918 | 11.52062 | 11.5 | 5.5 | 5.5 | 32.09 | 20.38 | 11.71 | -0.2519214 | 17.43 | 2 | 2.075 | 1.7 | 2.72 | 37.5 | 79.016 | 0.6 | [9 empty] | 0.326 | 24 | 7 | [14 empty] | 0.019 |  |  | SÐt pha s¹n cøng, x¸m n©u
106 | 1021 | SH04 | U10 | 19.8 | 20 | 0 | 1.195652 | 12.6087 | 9.021739 | 14.23913 | 6.630435 | 6.521739 | 10.86957 | 15.97826 | 6.434783 | 9 | 2 | 5.5 | 29.49 | 19.88 | 9.61 | -0.1831426 | 18.12 | 2.02 | 2.074249 | 1.71 | 2.69 | 36.43 | 85.06597 | 0.573 | [9 empty] | 0.358 | 22 | 1 | [14 empty] | 0.02 |  |  | SÐt pha s¹n cøng, x¸m n©u
106 | 1022 | SH04 | U11 | 21.8 | 22 | 0 | 1.022727 | 9.318182 | 7.045455 | 15.11364 | 9.204545 | 7.840909 | 13.97727 | 12.95455 | 5.022727 | 8 | 4 | 6.5 | 30.55 | 21.29 | 9.26 | 0.05 | 21.76 | 2.01 | 2.036431 | 1.65 | 2.69 | 38.65 | 92.91175 | 0.63 | [9 empty] | 0.372 | 26 | 34 | [14 empty] | 0.02 |  |  | SÐt pha s¹n nöa cøng, x¸m n©u
107 | 1023 | SH04 | D12 | 23.8 | 24 | 0 | 0.989011 | 10.32967 | 9.78022 | 10.43956 | 4.175824 | 4.945055 | 10.87912 | 12.96703 | 13.44505 | 11 | 3.5 | 7.5 | [8 empty] | 2.72 | [29 empty] | 0 |  |  | SÐt pha s¹n, x¸m n©u
107 | 1024 | SH04 | U13 | 25.8 | 26 | 0 | 0.9677419 | 12.58065 | 10.10753 | 10.10753 | 3.870968 | 6.129032 | 11.1828 | 15.48387 | 9.069892 | 10.5 | 5 | 5 | 30.56 | 21.57 | 8.99 | -0.2569522 | 19.26 | 2.01 | 2.070714 | 1.69 | 2.73 | 38.08 | 85.49561 | 0.615 | [9 empty] | 0.364 | 25 | 9 | [14 empty] | 0.021 |  |  | SÐt pha s¹n cøng, x¸m n©u
108 | 1025 | SH04 | U14 | 27.8 | 28 | 0 | 0.9782609 | 17.5 | 7.173913 | 15.1087 | 7.608696 | 5.217391 | 10.43478 | 15.21739 | 5.26087 | 8 | 2.5 | 5 | 29.74 | 14.78 | 14.96 | 0.1 | 16.33 | 2.01 | 2.089456 | 1.73 | 2.7 | 35.94 | 78.59358 | 0.561 | [9 empty] | 0.352 | 22 | 49 | [14 empty] | 0.021 |  |  | SÐt pha s¹n nöa cøng, x¸m n©u
108 | 1026 | SH04 | U15 | 29.8 | 30 | 0 | 6.315789 | 14 | 6.947368 | 13.15789 | 4.105263 | 4.947368 | 8.736842 | 14.73684 | 7.052632 | 11 | 2.5 | 6.5 | 26.4 | 15.17 | 11.23 | -0.1032947 | 14.01 | 1.96 | 2.078119 | 1.72 | 2.68 | 35.82 | 67.28817 | 0.558 | [9 empty] | 0.347 | 26 | 29 | [14 empty] | 0.018 |  |  | SÐt pha s¹n cøng, x¸m n©u
109 | 1032 | SH05 | U6 | 13.8 | 14 | 0 | 3.052632 | 8.421053 | 13.68421 | 14.31579 | 5.263158 | 5.894737 | 12.31579 | 15.26316 | 3.789474 | 9 | 3.5 | 5.5 | 30.76 | 14.75 | 16.01 | -0.01873829 | 14.45 | 1.95 | 2.067807 | 1.7 | 2.69 | 36.79 | 66.7878 | 0.582 | [9 empty] | 0.351 | 21 | 30 | [14 empty] | 0.02 |  |  | SÐt pha s¹n cøng, x¸m n©u
109 | 1033 | SH05 | U7 | 15.8 | 16 | 0 | 1.25 | 9.0625 | 10.9375 | 12.60417 | 3.645833 | 8.020833 | 9.583333 | 15.52083 | 10.33333 | 8 | 4 | 7 | 32.1 | 22.36 | 9.74 | -0.1406571 | 20.99 | 1.99 | 2.030186 | 1.64 | 2.69 | 39.02 | 88.22359375 | 0.64 | [9 empty] | 0.333 | 24 | 13 | [14 empty] | 0.022 |  |  | SÐt pha s¹n cøng, x¸m n©u
110 | 1034 | SH05 | U8 | 17.8 | 18 | 0 | 1.85567 | 12.37113 | 9.175258 | 13.19588 | 8.350515 | 5.051546 | 11.13402 | 15.25773 | 5.108247 | 8.5 | 3 | 7 | 33.69 | 19.73 | 13.96 | -0.06590258 | 18.81 | 1.98 | 2.046996 | 1.67 | 2.68 | 37.69 | 83.32364 | 0.605 | [9 empty] | 0.34 | 24 | 51 | [14 empty] | 0.018 |  |  | SÐt pha s¹n cøng, x¸m n©u
110 | 1035 | SH05 | U9 | 19.8 | 20 | 0 | 4.255319 | 12.55319 | 8.617021 | 14.3617 | 6.595745 | 7.021277 | 13.7234 | 11.91489 | 3.957447 | 8.5 | 2.5 | 6 | 36.54 | 16.84 | 19.7 | 0.1116751 | 19.04 | 1.98 | 2.047742 | 1.66 | 2.71 | 38.76 | 81.51406 | 0.633 | [9 empty] | 0.365 | 25 | 1 | [14 empty] | 0.02 |  |  | SÐt s¹n nöa cøng, x¸m n©u
111 | 1035A | SH05 | U10 | 21.8 | 22 | 0 | 4.081633 | 9.693878 | 9.489796 | 13.57143 | 5.816327 | 9.081633 | 10.40816 | 12.65306 | 7.704082 | 9 | 2 | 6.5 | 31.39 | 19.88 | 11.51 | -0.1937446 | 17.65 | 2 | 2.067807 | 1.7 | 2.69 | 36.79 | 81.57818 | 0.582 | [9 empty] | 0.372888 | 22 | 43 | [14 empty] | 0.021 |  |  | SÐt pha s¹n cøng, x¸m n©u
111 | 1036 | SH05 | U11 | 23.8 | 24 | 0 | 3.333333 | 13 | 11.44444 | 13.66667 | 7.777778 | 5 | 13.11111 | 11.11111 | 4.555556 | 9 | 3 | 5 | 30.2 | 16.88 | 13.32 | -0.1313814 | 15.13 | 1.97 | 2.07178 | 1.71 | 2.68 | 36.18 | 71.51393 | 0.567 | [9 empty] | 0.3693573 | 24 | 21 | [14 empty] | 0.019 |  |  | SÐt pha s¹n cøng, x¸m n©u
112 | 1037 | SH05 | U12 | 25.8 | 26 | 0 | 5.376344 | 11.39785 | 8.064516 | 11.6129 | 6.129032 | 5.16129 | 9.354839 | 11.6129 | 13.79032 | 8 | 3.5 | 6 | 26.3 | 17.06 | 9.24 | -0.1060606 | 16.08 | 1.93 | 2.045489 | 1.66 | 2.7 | 38.54 | 69.24402 | 0.627 | [9 empty] | 0.3552853 | 23 | 12 | [14 empty] | 0.021 |  |  | SÐt pha s¹n cøng, x¸m n©u
112 | 1038 | SH05 | U13 | 27.8 | 28 | 0 | 3.092784 | 12.06186 | 7.628866 | 12.16495 | 7.835052 | 6.494845 | 11.75258 | 11.64948 | 8.819588 | 9.5 | 2.5 | 6.5 | 27.96 | 16.43 | 11.53 | 0.0650477 | 17.18 | 1.95 | 2.040313 | 1.66 | 2.68 | 38.04 | 74.98762 | 0.614 | [9 empty] | 0.3476173 | 23 | 24 | [14 empty] | 0.018 |  |  | SÐt pha s¹n nöa cøng, x¸m n©u
113 | 1039 | SH05 | U14 | 29.8 | 30 | 0 | 0 | 13.59551 | 3.595506 | 11.1236 | 4.494382 | 4.94382 | 7.640449 | 13.82022 | 19.78652 | 11 | 3.5 | 6.5 | 26 | 18.45 | 7.55 | -0.1827815 | 17.07 | 1.91 | 2.023866 | 1.63 | 2.69 | 39.39 | 70.64354 | 0.65 | [9 empty] | 0.3581013 | 22 | 57 | [14 empty] | 0.019 |  |  | SÐt pha s¹n cøng, x¸m n©u
113 | 1050 | SH06 | U11 | 21.8 | 22 | 0 | 5.698925 | 11.72043 | 7.311828 | 13.97849 | 4.408602 | 6.451613 | 11.72043 | 13.54839 | 6.66129 | 9 | 4 | 5.5 | 33.01 | 17.23 | 15.78 | -0.03231939 | 16.72 | 1.96 | 2.060015 | 1.68 | 2.71 | 38 | 73.91713 | 0.613 | [9 empty] | 0.36426 | 25 | 21 | [14 empty] | 0.017 |  |  | SÐt pha s¹n cøng, x¸m n©u
114 | 1051 | SH06 | U12 | 23.8 | 24 | 0 | 2.783505 | 9.690722 | 10.51546 | 12.57732 | 8.350515 | 7.938144 | 12.8866 | 11.34021 | 7.917526 | 7.5 | 2 | 6.5 | 34.78 | 21.82 | 12.96 | -0.03703704 | 21.34 | 2 | 2.036431 | 1.65 | 2.69 | 38.65 | 91.11841 | 0.63 | [9 empty] | 0.3693467 | 23 | 3 | [14 empty] | 0.019 |  |  | SÐt pha s¹n cøng, x¸m n©u
114 | 1052 | SH06 | U13 | 25.8 | 26 | 0 | 2.083333 | 8.125 | 6.875 | 9.583333 | 4.166667 | 5.3125 | 10.52083 | 14.58333 | 13.25 | 15 | 3.5 | 7 | 31.83 | 22.67 | 9.16 | -0.3951965 | 19.05 | 1.98 | 2.049978 | 1.66 | 2.72 | 38.99 | 81.0892 | 0.639 | [9 empty] | 0.3845813 | 22 | 1 | [14 empty] | 0.023 |  |  | SÐt pha cã s¹n cøng, x¸m n©u
115 | 1053 | SH06 | D14 | 27.8 | 28 | 0 | 3.6 | 10.8 | 9.1 | 10.5 | 5.5 | 5 | 8.4 | 11.5 | 15.1 | 10 | 3 | 7.5 | [8 empty] | 2.68 | [32 empty] | SÐt pha cã s¹n, x¸m n©u
115 | 1054 | SH06 | U15 | 29.8 | 30 | 0 | 0 | 8.333333 | 9.166667 | 9.6875 | 4.166667 | 4.6875 | 10.52083 | 15.10417 | 14.83333 | 11.5 | 5 | 7 | 32.18 | 21.4 | 10.78 | -0.1985158 | 19.26 | 1.96 | 2.030186 | 1.64 | 2.69 | 39.02 | 80.9521875 | 0.64 | [9 empty] | 0.358296 | 24 | 35 | [14 empty] | 0.022 |  |  | SÐt pha s¹n cøng, x¸m n©u
116 | 1067 | SH10 | D13 | 25.8 | 26 | 0 | 3.977273 | 11.47727 | 10 | 12.15909 | 5 | 7.159091 | 10.79545 | 16.93182 | 7.5 | 4.5 | 4 | 6.5 | [41 empty] | SÐt pha s¹n cøng, x¸m n©u
116 | 1068 | SH10 | U14 | 27.8 | 28 | 0 | 1.195652 | 10.43478 | 8.478261 | 11.73913 | 6.847826 | 7.717391 | 10.43478 | 14.13043 | 11.02174 | 7 | 3.5 | 7.5 | 35.65 | 18.27 | 17.38 | -0.006329114 | 18.16 | 2 | 2.05953 | 1.69 | 2.68 | 36.95 | 83.05256 | 0.586 | [9 empty] | 0.3500253 | 24 | 14 | [14 empty] | 0.022 |  |  | SÐt s¹n cøng, x¸m n©u
117 | 1069 | SH10 | U15 | 29.8 | 30 | 0 | 4.6875 | 8.645833 | 10.3125 | 12.5 | 8.4375 | 5 | 9.0625 | 13.4375 | 10.91667 | 7.5 | 4 | 5.5 | 34.87 | 21.57 | 13.3 | -0.2481203 | 18.27 | 1.99 | 2.055346 | 1.68 | 2.69 | 37.54 | 81.77421 | 0.601 | [9 empty] | 0.3314947 | 25 | 16 | [14 empty] | 0.02 |  |  | SÐt pha s¹n cøng, x¸m n©u
117 | 920 | SH11 | U8 | 15.8 | 16 | 0 | 0 | 9.368421 | 6.315789 | 10.73684 | 7.368421 | 8.947368 | 14 | 15.47368 | 6.789474 | 10.5 | 3 | 7.5 | 35.24 | 22.98 | 12.26 | 0.08890701 | 24.07 | 2.01 | 2.026484 | 1.62 | 2.73 | 40.65 | 95.92861 | 0.685 | [9 empty] | 0.333 | 22 | 18 |  |  |  | 2.347 | 0°00' | [9 empty] | 0.019 |  |  | SÐt pha s¹n nöa cøng, x¸m n©u
118 | 921 | SH11 | U9 | 17.8 | 18 | 0 | 0 | 14.61538 | 10.10989 | 17.25275 | 7.142857 | 7.912088 | 10.21978 | 12.63736 | 4.60989 | 6.5 | 2.5 | 6.5 | 35.31 | 23.88 | 11.43 | -0.0839895 | 22.92 | 2.02 | 2.037338 | 1.64 | 2.72 | 39.72 | 94.60152 | 0.659 | [9 empty] | 0.3426933 | 20 | 41 | [14 empty] | 0.026 |  |  | SÐt pha s¹n ch¶y, x¸m n©u
118 | 922 | SH11 | D10 | 19.8 | 20 | 0 | 0 | 9.684211 | 8.210526 | 15.36842 | 9.473684 | 10.94737 | 8.421053 | 9.473684 | 10.92105 | 9 | 3 | 5.5 | [8 empty] | 2.71 | [32 empty] | SÐt pha s¹n nöa cøng, x¸m n©u
119 | 923 | SH11 | D11 | 21.8 | 22 | 0 | 0 | 12.70833 | 7.1875 | 12.70833 | 5.833333 | 5.625 | 9.6875 | 12.91667 | 12.83333 | 10.5 | 3.5 | 6.5 | [8 empty] | 2.72 | [32 empty] | SÐt pha s¹n nöa cøng, x¸m n©u
119 | 924 | SH11 | U12 | 23.8 | 24 | 0 | 0 | 10.3125 | 9.895833 | 11.66667 | 4.375 | 7.708333 | 14.89583 | 17.8125 | 4.833333 | 8 | 5.5 | 5 | 31.04 | 20.71 | 10.33 | -0.17909 | 18.86 | 2 | 2.062324 | 1.68 | 2.72 | 38.23 | 82.87431 | 0.619 | [9 empty] | 0.3216173 | 23 | 12 | [14 empty] | 0.023 |  |  | SÐt pha s¹n cøng, x¸m n©u
120 | 925 | SH11 | D13 | 25.8 | 26 | 0 | 0 | 13.88889 | 7.222222 | 11.44444 | 9.333333 | 7.888889 | 11 | 13.77778 | 6.944444 | 8 | 4.5 | 6 | [8 empty] | 2.7 | [32 empty] | SÐt pha s¹n cøng, x¸m n©u
120 | 926 | SH11 | U14 | 27.8 | 28 | 0 | 0 | 7.938144 | 11.13402 | 13.40206 | 5.051546 | 5.773196 | 11.64948 | 13.81443 | 10.23711 | 11 | 2.5 | 7.5 | 30.44 | 20.26 | 10.18 | -0.08546169 | 19.39 | 2.02 | 2.068386 | 1.69 | 2.72 | 37.85 | 86.6023 | 0.609 | [9 empty] | 0.328036 | 22 | 27 | [14 empty] | 0.022 |  |  | SÐt pha s¹n cøng, x¸m n©u
121 | 927 | SH11 | U15 | 29.8 | 30 | 0 | 0 | 13.40206 | 9.484536 | 11.64948 | 8.659794 | 9.278351 | 10.20619 | 15.97938 | 3.840206 | 9.5 | 2.5 | 5.5 | 28.39 | 19.4 | 8.99 | -0.189099 | 17.7 | 1.99 | 2.064304 | 1.69 | 2.7 | 37.42 | 79.91639 | 0.598 | [9 empty] | 0.3932853 | 24 | 4 | [14 empty] | 0.021 |  |  | SÐt pha s¹n cøng, x¸m n©u
121 | 904 | SH12 | U7 | 13.8 | 14 | 0 | 0 | 7.978723 | 8.93617 | 9.680851 | 7.446809 | 10.31915 | 13.93617 | 14.25532 | 8.446809 | 9 | 4 | 6 | 34.02 | 23.52 | 10.5 | -0.07809524 | 22.7 | 1.98 | 2.013693 | 1.61 | 2.7 | 40.37 | 90.53176 | 0.677 | [9 empty] | 0.3306067 | 21 | 48 | [14 empty] | 0.022 |  |  | SÐt pha s¹n cøng, x¸m n©u
122 | 905 | SH12 | U8 | 15.8 | 16 | 0 | 0 | 8.75 | 6.25 | 16.14583 | 8.020833 | 4.895833 | 11.25 | 17.29167 | 5.395833 | 12 | 2.5 | 7.5 | 31.78 | 21.07 | 10.71 | -0.1699346 | 19.25 | 1.98 | 2.047742 | 1.66 | 2.71 | 38.76 | 82.41311 | 0.633 | [9 empty] | 0.3251227 | 25 | 41 |  |  |  | 2.237 | 0°00' | [9 empty] | 0.018 |  |  | SÐt pha s¹n cøng, x¸m n©u
122 | 906 | SH12 | U9 | 17.8 | 18 | 0 | 0 | 13.37079 | 10 | 13.48315 | 8.651685 | 6.292135 | 12.47191 | 12.35955 | 5.870787 | 9 | 2 | 6.5 | 32.36 | 18.71 | 13.65 | 0.03296703 | 19.16 | 1.97 | 2.038667 | 1.65 | 2.7 | 38.88 | 81.33962 | 0.636 | [9 empty] | 0.3426787 | 26 | 25 | [14 empty] | 0.021 |  |  | SÐt pha s¹n nöa cøng, x¸m n©u
123 | 907 | SH12 | U10 | 19.8 | 20 | 0 | 0 | 8.77551 | 11.42857 | 12.55102 | 4.387755 | 8.673469 | 9.387755 | 11.22449 | 12.07143 | 11.5 | 3 | 7 | 31.94 | 19.21 | 12.73 | -0.02435192 | 18.9 | 1.96 | 2.036431 | 1.65 | 2.69 | 38.65 | 80.7 | 0.63 | [9 empty] | 0.3352347 | 25 | 13 | [14 empty] | 0.018 |  |  | SÐt pha s¹n cøng, x¸m n©u
123 | 908 | SH12 | U11 | 21.8 | 22 | 0 | 0 | 9.0625 | 6.354167 | 12.5 | 6.145833 | 8.854167 | 11.77083 | 11.77083 | 12.54167 | 10.5 | 4 | 6.5 | 33.31 | 20.21 | 13.1 | 0.1267176 | 21.87 | 2.02 | 2.045489 | 1.66 | 2.7 | 38.54 | 94.17703 | 0.627 | [9 empty] | 0.3219747 | 25 | 12 | [14 empty] | 0.022 |  |  | SÐt pha s¹n nöa cøng, x¸m n©u
124 | 909 | SH12 | U12 | 23.8 | 24 | 0 | 0 | 10.53191 | 13.51064 | 11.2766 | 5.425532 | 11.06383 | 13.51064 | 11.38298 | 7.297872 | 7 | 3.5 | 5.5 | 37.57 | 22.14 | 15.43 | 0.0162022 | 22.39 | 2.01 | 2.032385 | 1.64 | 2.7 | 39.25 | 93.5805 | 0.646 | [9 empty] | 0.361704 | 25 | 31 | [14 empty] | 0.019 |  |  | SÐt pha s¹n nöa cøng, x¸m n©u
124 | 910 | SH12 | U13 | 25.8 | 26 | 0 | 0 | 10.55556 | 13.77778 | 14.77778 | 10.66667 | 7.333333 | 9.333333 | 13.55556 | 4 | 8 | 3 | 5 | 33.91 | 21.84 | 12.07 | -0.05965203 | 21.12 | 1.97 | 2.028779 | 1.63 | 2.71 | 39.87 | 86.3276 | 0.663 | [9 empty] | 0.35426 | 25 | 12 | [14 empty] | 0.021 |  |  | SÐt pha s¹n cøng, x¸m n©u
125 | 911 | SH12 | U14 | 27.8 | 28 | 0 | 0 | 8.791209 | 13.40659 | 14.28571 | 7.692308 | 5.824176 | 11.86813 | 13.18681 | 6.445055 | 10.5 | 3.5 | 4.5 | 34.07 | 23.44 | 10.63 | -0.0611477 | 22.79 | 2.01 | 2.032385 | 1.64 | 2.7 | 39.25 | 95.25232 | 0.646 | [9 empty] | 0.3545813 | 25 | 9 | [14 empty] | 0.02 |  |  | SÐt pha s¹n cøng, x¸m n©u
125 | 912 | SH12 | U15 | 29.8 | 30 | 0 | 0 | 12.8866 | 7.835052 | 10.82474 | 4.742268 | 4.742268 | 14.53608 | 13.81443 | 9.118557 | 11 | 4 | 6.5 | 36.26 | 23.54 | 12.72 | -0.03537736 | 23.09 | 1.99 | 2.02231 | 1.62 | 2.71 | 40.23 | 92.97756 | 0.673 | [9 empty] | 0.3523827 | 24 | 35 | [14 empty] | 0.017 |  |  | SÐt pha s¹n cøng, x¸m n©u
126 | 1108 | SH13 | D9 | 17.8 | 18 | 0 | 5.681818 | 17.38636 | 8.295455 | 11.81818 | 4.772727 | 7.272727 | 10.34091 | 13.52273 | 4.409091 | 9.5 | 2 | 5 | [8 empty] | 2.68 | [32 empty] | SÐt pha s¹n, x¸m vµng
126 | 1109 | SH13 | U10 | 19.8 | 20 | 0 | 5.434783 | 16.84783 | 7.608696 | 10.1087 | 5 | 4.782609 | 8.26087 | 12.17391 | 10.78261 | 11 | 2.5 | 5.5 | 32.42 | 21.13 | 11.29 | -0.2701506 | 18.08 | 1.98 | 2.060015 | 1.68 | 2.71 | 38 | 79.92953 | 0.613 | [9 empty] | 0.344 | 22 | 11 | [14 empty] | 0.022 |  |  | SÐt pha s¹n cøng, x¸m vµng
127 | 1110 | SH13 | U11 | 21.8 | 22 | 0 | 0.2247191 | 17.07865 | 6.853933 | 14.94382 | 5.730337 | 7.640449 | 9.662921 | 15.8427 | 4.522472 | 10 | 3.5 | 4 | 32.3 | 21.54 | 10.76 | -0.4024164 | 17.21 | 2 | 2.0767 | 1.71 | 2.7 | 36.67 | 80.25389 | 0.579 | [9 empty] | 0.339 | 22 | 40 | [14 empty] | 0.021 |  |  | SÐt pha s¹n cøng, x¸m vµng
127 | 1111 | SH13 | U12 | 23.8 | 24 | 0 | 2.258065 | 12.7957 | 9.247312 | 10.43011 | 7.419355 | 4.83871 | 6.451613 | 12.04301 | 16.51613 | 9.5 | 3 | 5.5 | 31.93 | 19.68 | 12.25 | -0.1036735 | 18.41 | 1.98 | 2.046996 | 1.67 | 2.68 | 37.69 | 81.55174 | 0.605 | [9 empty] | 0.366 | 24 | 15 | [14 empty] | 0.019 |  |  | SÐt pha s¹n cøng, x¸m vµng
128 | 1112 | SH13 | U13 | 25.8 | 26 | 0 | 3.818182 | 11 | 7.909091 | 11.36364 | 7.090909 | 4 | 8.909091 | 11.18182 | 16.22727 | 11.5 | 2.5 | 4.5 | 28.58 | 20.87 | 7.71 | -0.1867704 | 19.43 | 2.01 | 2.055346 | 1.68 | 2.69 | 37.54 | 86.96622 | 0.601 | [9 empty] | 0.343 | 26 | 2 | [14 empty] | 0.017 |  |  | SÐt pha s¹n cøng, x¸m vµng
128 | 1113 | SH13 | U14 | 27.8 | 28 | 0 | 0 | 14.77778 | 11.33333 | 10.22222 | 5 | 7.444444 | 10.66667 | 16.11111 | 7.444444 | 9 | 2.5 | 5.5 | 30.18 | 20.56 | 9.62 | -0.2286902 | 18.36 | 1.98 | 2.053915 | 1.67 | 2.71 | 38.39 | 79.86453 | 0.623 | [9 empty] | 0.343 | 24 | 56 | [14 empty] | 0.018 |  |  | SÐt pha s¹n cøng, x¸m vµng
129 | 1114 | SH13 | D15 | 29.8 | 30 | 0 | 2.777778 | 17.33333 | 10.44444 | 10.55556 | 4.555556 | 5 | 6.888889 | 14.33333 | 11.61111 | 9 | 2 | 5.5 | [8 empty] | 2.69 | [32 empty] | SÐt pha s¹n, x¸m vµng
129 | 1128 | SH14 | U14 | 27.8 | 28 | 0 | 0 | 9.381443 | 7.835052 | 10.41237 | 4.123711 | 5.56701 | 8.762887 | 12.26804 | 20.64948 | 9.5 | 3.5 | 8 | 34.04 | 22.99 | 11.05 | -0.08868778 | 22.01 | 1.99 | 2.02603 | 1.63 | 2.7 | 39.61 | 90.58994 | 0.656 | [9 empty] | 0.3392453 | 24 | 16 | [14 empty] | 0.018 |  |  | SÐt pha s¹n cøng, x¸m n©u
130 | 1129 | SH14 | U15 | 29.8 | 30 | 0 | 1.85567 | 8.350515 | 7.835052 | 10.82474 | 5.154639 | 4.536082 | 8.453608 | 11.85567 | 20.63402 | 9.5 | 4.5 | 6.5 | 34.23 | 21.79 | 12.44 | -0.06752412 | 20.95 | 2 | 2.034179 | 1.65 | 2.68 | 38.42 | 89.97756 | 0.624 | [9 empty] | 0.3598267 | 25 | 27 | [14 empty] | 0.028 |  |  | SÐt pha s¹n cøng, x¸m n©u
130 | 1293 | SH01 | D10 | 19.8 | 20 |  |  | 13.68421 | 9.052632 | 10.63158 | 6.210526 | 6.842105 | 8.631579 | 11.78947 | 14.65789 | 10 | 2.5 | 6 | 34.6 | 19.5 | 15.1 | [5 empty] | 2.69 | [32 empty] | SÐt pha s¹n, x¸m n©u
131 | 1294 | SH01 | U11 | 21.8 | 22 |  |  | 13.26531 | 5.204082 | 10.5102 | 4.693878 | 5.612245 | 6.734694 | 11.53061 | 19.94898 | 10 | 4.5 | 8 | 32.57 | 21.38 | 11.19 | -0.3413762 | 17.56 | 1.97 | 2.060015 | 1.68 | 2.71 | 38 | 77.63067 | 0.613 | [9 empty] | 0.3237653 | 23 | 6 | [14 empty] | 0.024 |  |  | SÐt pha s¹n cøng, x¸m n©u
131 | 1295 | SH01 | U12 | 23.8 | 24 |  |  | 12.44898 | 5.204082 | 9.387755 | 4.387755 | 4.897959 | 5.918367 | 10.71429 | 27.54082 | 9 | 3.5 | 7 | 29.54 | 16.71 | 12.83 | 0.06 | 17.45 | 1.99 | 2.061926 | 1.69 | 2.69 | 37.19 | 79.29139 | 0.592 | [9 empty] | 0.329888 | 22 | 11 | [14 empty] | 0.023 |  |  | SÐt pha s¹n nöa cøng, x¸m n©u
132 | 1296 | SH01 | U13 | 25.8 | 26 |  |  | 13.73626 | 6.373626 | 10.43956 | 4.065934 | 6.153846 | 7.032967 | 13.2967 | 18.9011 | 11 | 4 | 5 | 28.66 | 21.4 | 7.26 | -0.1625344 | 20.22 | 1.96 | 2.030908 | 1.63 | 2.72 | 40.08 | 82.20987 | 0.669 | [9 empty] | 0.3342093 | 23 | 34 | [14 empty] | 0.022 |  |  | SÐt pha s¹n cøng, x¸m n©u
132 | 1297 | SH01 | U14 | 27.8 | 28 |  |  | 13.93258 | 6.292135 | 12.35955 | 4.269663 | 7.078652 | 7.078652 | 12.24719 | 15.74157 | 11 | 3.5 | 6.5 | 32.25 | 20.51 | 11.74 | 0.05 | 21.04 | 1.98 | 2.030186 | 1.64 | 2.69 | 39.02 | 88.43375 | 0.64 | [9 empty] | 0.3403827 | 25 | 27 | [14 empty] | 0.024 |  |  | SÐt pha s¹n nöa cøng, x¸m n©u
133 | 1298 | SH01 | U15 | 29.8 | 30 |  |  | 14 | 7.222222 | 11.88889 | 5.111111 | 5.222222 | 7.111111 | 11.66667 | 18.77778 | 9 | 4 | 6 | 33.08 | 16.91 | 16.17 | 0.08 | 18.27 | 1.97 | 2.04932 | 1.67 | 2.69 | 37.93 | 80.43584 | 0.611 | [9 empty] | 0.3445667 | 25 | 29 | [14 empty] | 0.019 |  |  | SÐt pha s¹n nöa cøng, x¸m n©u
Lớp 5 |  |  | Trung bình |  |  | 0 | 1.582653 | 11.50079 | 8.755587 | 12.11977 | 5.996655 | 6.698813 | 10.49567 | 13.34423 | 10.47221 | 9.710294 | 3.294118 | 6.167647 | 32.19158 | 20.22228 | 12.02268 | -0.09348259 | 19.31073 | 1.985455 | 2.047913 | 1.664 | 2.701194 | 38.39127 | 83.44077 | 0.6237273 | #DIV/0! | #DIV/0! | #DIV/0! | #DIV/0! | #DIV/0! | #DIV/0! | #DIV/0! | #DIV/0! | #DIV/0! | 0.3484244 | 24 | 4 |  |  |  | 2.283667 | [10 empty] | 0.02005357 | 3.15 | 200 | SÐt pha lÉn s¹n mµu x¸m n©u, n©u vµng, tr¹ng th¸i cøng
|  |  | Độ lệch chuẩn | [15 empty] | 2.458852 | 2.128152 |  |  | 2.063805 | 0.02042958 |  |  | 0.01461163
|  |  | Hệ số biến đổi | [15 empty] | 0.07638185 | 0.105238 |  |  | 0.1068735 | 0.01028962 |  |  | 0.005409322
134 | 808 | SH02 | D3 | 5.8 | 6 | 10.59701 | 15.74627 | 24.06716 | 10.26119 | 8.880597 | 9.813433 | 4.514925 | 3.69403 | 3.059701 | 9.365672 | 0 | 0 | 0 | [8 empty] | 2.7 | [32 empty] | D¨m s¹n, x¸m n©u
135 | 809 | SH02 | D4 | 7.8 | 8 | 11.98502 | 18.12734 | 22.99625 | 11.04869 | 8.202247 | 9.400749 | 4.981273 | 4.007491 | 2.621723 | 6.629213 | 0 | 0 | 0 | [8 empty] | 2.72 | [32 empty] | D¨m s¹n, x¸m n©u
136 | 830 | SH03 | D10 | 19.8 | 20 | 11.51394 | 17.84861 | 22.98805 | 10.27888 | 8.366534 | 10.87649 | 6.175299 | 4.023904 | 4.661355 | 3.266932 | 0 | 0 | 0 | [8 empty] | 2.69 | [32 empty] | D¨m s¹n, x¸m n©u
Lớp tk1 |  |  | Trung bình |  |  | 11.36533 | 17.24074 | 23.35049 | 10.52959 | 8.483126 | 10.03023 | 5.223833 | 3.908475 | 3.447593 | 6.420606 | [11 empty] | 2.703333 | [30 empty] | 4 | 300 | D¨m s¹n x¸m n©u
| Người tổng hợp | [48 empty] | Công ty cổ phần khảo sát địa chất và
Xử lý nền móng công trình
Vũ Viết Ngọc
100 - 80
5 2
gãc nghØ thiªn nhiªn
80 - 60
60 - 40
40 20
20 10
10 5
80 60
60 40
100 80
60 40
80 60
100 80
gãc nghØ thiªn nhiªn
gãc nghØ thiªn nhiªn
100 - 80
5 2
80 - 60
60 - 40
40 20
20 10
10 5
80 60
60 40
100 80
60 40
80 60
100 80
100 - 80
5 2
80 - 60
60 - 40
40 20
20 10
10 5
80 60
60 40
100 80
60 40
80 60
100 80
100 - 80
5 2
80 - 60
60 - 40
40 20
20 10
10 5
80 60
60 40
100 80
60 40
80 60