## Sheet1
së x©y dùng trung t©m gi¸m ®Þnh chÊt l­îng x©y dùng §Þa chØ: ®­êng b¶n cä, ph­êng chiÒng lÒ, thµnh phè s¬n la ®iÖn tho¹i: 02123.752.288; 02123.751.137
BẢNG TỔNG HỢP CHỈ TIÊU CƠ LÝ CÁC LỚP ĐẤT NỀN / SUMMARY PHYSICO-MECHANICAL PARAMETERS OF SOIL LAYERS
Công trình: Sửa chữa, cải tạo, mở rộng Nhà khách Thanh Xuân - Hà Nội
Địa điểm: Số 21, đường Nguyễn Tuân, phường Thanh Xuân Trung, quận Thanh Xuân, thành phố Hà Nội
Giai đoạn: Lập báo cáo nghiên cứu khả thi
STT No. | Số hiệu mẫu Sample No. of the Lab. | Vị trí lẫy mẫu Location of sample |  |  | Thành phần hạt Grain size distribution | [12 empty] | Tính chất cơ lý của đất - Physical - mechanical properties | [23 empty] | Phân loại đất ( Soil classificaton )
|  | Hố khoan Boring No. | Số mẫu Sample No. | Độ sâu Depth | Cuội Cobble |  |  | Sỏi Gravel |  | Cát Sand |  |  |  |  | Bụi Silt |  | Sét Clay | Độ ẩm Moisture content | Khối lượng thể tích Bulk density | Khối lượng thể tích khô Dry density | Khối lượng thể tích khô lớn nhất Dry density max | Khối lượng thể tích khô nhỏ nhất Dry density min | Khối lượng riêng Particle density | Hệ số rỗng Voids ratio | Độ rỗng Porosity | Độ bão hòa Degree of saturation | Giới hạn chảy Liquid limit | Giới hạn dẻo Plastic limit | Chỉ số dẻo Plasticity index | Độ sệt Liquidity index | Góc nghỉ cát Angle of sand |  | Hệ số rỗng Voids ratio |  | Sức kháng nén Compressibility |  |  |  |  | Sức kháng cắt Shear resitance
[5 empty] | Đường kính hạt Grain diameter (mm) | [25 empty] | Khô Dry | Ướt Wet |  |  | Hệ số nén Coe. of compressibility |  |  |  |  | Cắt phẳng Direct shear
[5 empty] | 100.0 - 50.0 | 20,0-40,0 | 10,0-20,0 | 5,0-10,0 | 2,0-5,0 | 1,0-2,0 | 0,50-1,0 | 0,25-0,50 | 0,10-0,25 | 0,01-0,10 | 0,01-0,05 | 0,005-0,01 | < 0.005 | [15 empty] | Lớn nhất Max | Nhỏ nhất Min | [5 empty] | Lực dính Cohesion | Góc ma sát Angle of shear resis.
[35 empty] | 0 - 0.25 | 0.25 - 0.5 | 0.5 - 1.0 | 1.0 - 2.0 | 2.0 - 4.0
[5 empty] | P | [12 empty] | W | gw | ` | gcmax | gcmin | r | e | n | G | WL | Wp | Ip | B | αc | αw | emax | emin | a |  |  |  |  | C | φ
|  |  |  | m | % | [12 empty] | % | g/cm3 | [5 empty] | % | [9 empty] | cm2/KG |  |  |  |  | KG/cm2 | Độ
Lớp 2: Đất sét pha màu xám nâu, nâu vàng, trạng thái dẻo mềm
1 | 1 | HK1 | U1 | 2,8-3,0 | [7 empty] | 0.7 | 6.15 | 23.59792 | 32.49456 | 19.1547 | 17.85282 | 30.7 | 1.92 | 1.469013 |  |  | 2.69 | 0.8311615 | 45.38985 | 99.35855 | 38.9 | 22 | 16.9 | 0.5147929 |  |  |  |  | 0.07690878125 | 0.08643082 | 0.05585042 | 0.03991932 | 0.02032589 | 0.253 | 1417 | Đất sét pha màu xám nâu, nâu vàng, trạng thái dẻo mềm | 14.28249 | 0.85 | 51
2 | 2 | HK1 | U2 | 4,8-5,0 | [6 empty] | 0.05387931 | 0.8081897 | 6.627155 | 16.23527 | 32.95548 | 21.62938 | 21.69064 | 25.75 | 1.92 | 1.526839 |  |  | 2.7 | 0.768359375 | 43.45041 | 90.485 | 32.8 | 19.2 | 13.6 | 0.4816176 |  |  |  |  | 0.07710046875 | 0.0792225 | 0.05924004 | 0.03572086 | 0.02077822 | 0.165 | 1657 | Đất sét pha màu xám nâu, nâu vàng, trạng thái dẻo cứng
3 | 19 | HK2 | U1 | 1,8-2,0 | [6 empty] | 0.8333333 | 2.388889 | 5.333333 | 38.12242 | 24.37404 | 11.03358 | 17.91441 | 29.3 | 1.81 | 1.399845 |  |  | 2.7 | 0.9287845 | 48.15388 | 85.17584 | 36.6 | 21.6 | 15 | 0.5133333 |  |  |  |  | 0.09643923 | 0.09393181 | 0.05419885 | 0.04291546 | 0.0228561 | 0.187 | 1618 | Đất sét pha màu xám nâu, nâu vàng, trạng thái dẻo mềm
4 | 20 | HK2 | U2 | 3,8-4,0 | [6 empty] | 1.15 | 1.85 | 6.15 | 31.32282 | 22.93813 | 17.7771 | 18.81195 | 36.9 | 1.82 | 1.329438 |  |  | 2.68 | 1.01589 | 50.39412 | 97.34517 | 40.7 | 25.5 | 15.2 | 0.75 |  |  |  |  | 0.09273095 | 0.09313412 | 0.06753232 | 0.04092257 | 0.0238883 | 0.176 | 1507 | Đất sét pha màu xám nâu, nâu vàng, trạng thái dẻo mềm
GIÁ TRỊ TRUNG BÌNH | [10 empty] | 0.5093032 | 1.43677 | 6.065122 | 27.31961 | 28.19055 | 17.39869 | 19.06745 | 30.6625 | 1.8675 | 1.431284 |  |  | 2.6925 | 0.8860489 | 46.84706 | 93.09114 | 37.25 | 22.075 | 15.175 | 0.564936 |  |  |  |  | 0.08579486 | 0.08817981 | 0.05920541 | 0.03986955 | 0.02196213 | 0.19525 | 1549.75
Lớp 2a: Đất sét pha màu xám nâu, lẫn ít hữu cơ trạng thái dẻo mềm
5 | 21 | HK2 | U3 | 5,8-6,0 | [6 empty] | 0.05376344 | 0.8064516 | 10.80645 | 18.3049 | 28.42792 | 18.58504 | 23.01548 | 33.49 | 1.81 | 1.355907 |  |  | 2.69 | 0.9839122 | 49.59454 | 91.56112 | 38.6 | 22.6 | 16 | 0.680625 |  |  |  |  | 0.2372759 | 0.1801392 | 0.07638062 | 0.04701872 | 0.02182303 | 0.198 | 856 | Đất sét pha màu xám nâu trạng thái dẻo mềm
6 | 39 | HK3 | U1 | 2,8-3,0 | [6 empty] | 0.3076923 | 1.435897 | 6.974359 | 28.10624 | 26.83722 | 15.13694 | 21.20165 | 27.6 | 1.83 | 1.434169 |  |  | 2.58 | 0.7989508 | 44.41204 | 89.12689 | 34.5 | 21.6 | 12.9 | 0.4651163 |  |  |  |  | 0.2050804 | 0.1433764 | 0.06674108 | 0.04722246 | 0.01861914 | 0.22 | 710 | Đất sét pha màu xám nâu lẫn ít hữu cơ, trạng thái dẻo cứng
GIÁ TRỊ TRUNG BÌNH | [10 empty] | 0.1807279 | 1.121175 | 8.890405 | 23.20557 | 27.63257 | 16.86099 | 22.10856 | 30.545 | 1.82 | 1.395038 |  |  | 2.635 | 0.8914315 | 47.00329 | 90.344 | 36.55 | 22.1 | 14.45 | 0.5728706 |  |  |  |  | 0.2211781 | 0.1617578 | 0.07156085 | 0.04712059 | 0.02022109 | 0.209 | 823
Lớp 3: Đất cát pha màu xám xanh, xám ghi, lẫn ít hữu cơ, trạng thái dẻo
1 | 3 | HK1 | D3 | 6,8-7,0 | [6 empty] | 0.2631579 | 7.868421 | 18.18947 | 30.75478 | 23.22904 | 10.93619 | 8.758939 | 23.6 |  |  | 1.5 | 1.2 | 2.67 | [7 empty] | 3342 | 2330 | 1.225 | 0.78 | [7 empty] | Đất cát pha màu xám xanh, xám ghi, lẫn ít hữu cơ
2 | 4 | HK1 | D4 | 8,8-9,0 | [6 empty] | 0.5853659 | 7.170732 | 16.34146 | 30.61007 | 23.17041 | 12.78501 | 9.336947 | 27.4 |  |  | 1.55 | 1.27 | 2.66 | [7 empty] | 3458 | 2523 | 1.094488 | 0.716129 | [7 empty] | Đất cát pha màu xám xanh, xám ghi, lẫn ít hữu cơ
GIÁ TRỊ TRUNG BÌNH | [10 empty] | 0.4242619 | 7.519576 | 17.26547 | 30.68242 | 23.19973 | 11.8606 | 9.047943 | 25.5 |  |  | 1.525 | 1.235 | 2.665 | [7 empty] | 3400 | 2426.5 | 1.159744 | 0.7480645
Lớp 3A: Đất cát pha màu nâu, lẫn ít hữu cơ, trạng thái dẻo
1 | 22 | HK2 | D4 | 7,8-8,0 | [6 empty] | 0.6 | 8.45 | 18.1 | 35.82709 | 22.01905 | 7.371477 | 7.632382 | 23.6 |  |  | 1.51 | 1.21 | 2.67 | [7 empty] | 3542 | 2630 | 1.206612 | 0.7682119 | [7 empty] | Đất cát pha màu xám nâu
2 | 40 | HK3 | D2 | 4,8-5,0 | [6 empty] | 1.210526 | 8.684211 | 18.36842 | 29.36051 | 25.56653 | 6.655128 | 10.15468 | 22.1 |  |  | 1.54 | 1.24 | 2.58 | [7 empty] | 3323 | 2312 | 1.080645 | 0.6753247 | [7 empty] | Đất cát pha màu xám nâu lẫn ít hữu cơ
3 | 41 | HK3 | D3 | 6,8-7,0 | [6 empty] | 1.772727 | 9.136364 | 18.27273 | 30.43511 | 23.44812 | 7.225163 | 9.70979 | 20.3 |  |  | 1.55 | 1.27 | 2.66 | [7 empty] | 3458 | 2523 | 1.094488 | 0.716129 | [7 empty] | Đất cát pha màu xám nâu
GIÁ TRỊ TRUNG BÌNH | [10 empty] | 1.194418 | 8.756858 | 18.24705 | 31.87424 | 23.6779 | 7.083923 | 9.165617 | 22 |  |  | 1.533333 | 1.24 | 2.636667 | [7 empty] | 3420.5 | 2457.417 | 1.127248 | 0.7198885
Lớp 4: Đất cát hạt mịn màu xám xanh, xám ghi lẫn hữu cơ vỏ dò, trạng thái dẻo
1 | 5 | HK1 | D5 | 10,8-11,0 | [5 empty] | 0.35 | 1.16 | 16.98 | 72.835 | 8.7 |  |  |  | 23 |  |  | 1.6 | 1.26 | 2.66 | [7 empty] | 3530 | 2547 | 1.111111 | 0.6625 | [7 empty] | Đất cát hạt mịn màu xám xanh, xám ghi lẫn hữu cơ, vỏ sò
2 | 6 | HK1 | D6 | 12,8-13,0 | [6 empty] | 0.195 | 34.63 | 46.2 | 19 |  |  |  | 29.7 |  |  | 1.54 | 1.2 | 2.67 | [7 empty] | 3456 | 2436 | 1.225 | 0.7337662 | [7 empty] | Đất cát hạt mịn màu xám xanh, xám ghi lẫn hữu cơ, vỏ sò
3 | 7 | HK1 | D7 | 14,8-15,0 | [6 empty] | 0.09 | 32.63 | 48.13 | 19.15 |  |  |  | 32.6 |  |  | 1.52 | 1.2 | 2.67 | [7 empty] | 3308 | 2412 | 1.225 | 0.7565789 | [7 empty] | Đất cát hạt mịn màu xám xanh, xám ghi lẫn hữu cơ
4 | 8 | HK1 | D8 | 16,8-17,0 | [6 empty] | 0.065 | 31.56 | 48.615 | 19.8 |  |  |  | 33.23 |  |  | 1.47 | 1.14 | 2.66 | [7 empty] | 3423 | 2517 | 1.333333 | 0.8095238 | [7 empty] | Đất cát hạt mịn màu xám xanh, xám ghi lẫn hữu cơ, vỏ sò
5 | 23 | HK2 | D5 | 9,8-10,0 | [6 empty] | 0.9866667 | 18.50667 | 73.22 | 7.3 |  |  |  | 24.1 |  |  | 1.48 | 1.15 | 2.66 | [7 empty] | 3322 | 2337 | 1.313043 | 0.7972973 | [7 empty] | Đất cát hạt mịn màu xám xanh, xám ghi lẫn hữu cơ, vỏ sò
6 | 24 | HK2 | D6 | 11,8-12,0 | [6 empty] | 1.35 | 18.445 | 69.615 | 10.6 |  |  |  | 28.4 |  |  | 1.5 | 1.16 | 2.67 | [7 empty] | 3256 | 2441 | 1.301724 | 0.78 | [7 empty] | Đất cát hạt mịn màu xám xanh, xám ghi lẫn hữu cơ
7 | 25 | HK2 | D7 | 13,8-14,0 | [5 empty] | 0.25 | 1.55 | 20.28 | 64.615 | 13.3 |  |  |  | 30.2 |  |  | 1.53 | 1.18 | 2.66 | [7 empty] | 3323 | 2457 | 1.254237 | 0.7385621 | [7 empty] | Đất cát hạt mịn màu xám xanh, xám ghi lẫn hữu cơ, vỏ sò
8 | 42 | HK3 | D4 | 8,8-9,0 | [5 empty] | 0.2 | 0.14 | 11.09333 | 73.78 | 14.8 |  |  |  | 22.7 |  |  | 1.57 | 1.25 | 2.67 | [7 empty] | 3522 | 3006 | 1.136 | 0.7006369 | [7 empty] | Đất cát hạt mịn màu xám xanh, xám ghi lẫn hữu cơ
9 | 43 | HK3 | D5 | 10,8-11,0 | [5 empty] | 0.09333333 | 0.4866667 | 58.11333 | 34.1 | 7.2 |  |  |  | 24.6 |  |  | 1.52 | 1.16 | 2.67 | [7 empty] | 3222 | 2246 | 1.301724 | 0.7565789 | [7 empty] | Đất cát hạt mịn màu xám xanh, xám ghi lẫn hữu cơ, vỏ sò
10 | 44 | HK3 | D6 | 12,8-13,0 | [6 empty] | 0.125 | 36.55 | 45.35 | 18 |  |  |  | 25 |  |  | 1.57 | 1.26 | 2.65 | [7 empty] | 3746 | 2512 | 1.103175 | 0.6878981 | [7 empty] | Đất cát hạt mịn màu xám xanh, xám ghi lẫn hữu cơ
GIÁ TRỊ TRUNG BÌNH | [9 empty] | 0.2233333 | 0.6148333 | 27.87883 | 57.646 | 13.785 |  |  |  | 27.353 |  |  | 1.53 | 1.196 | 2.664 | [7 empty] | 3410.8 | 2531 | 1.230435 | 0.7423342
Lớp 5: Đất sét pha màu xám nâu lẫn nhiều hữu cơ màu xám đen, trạng thái dẻo mềm
1 | 9 | HK1 | U9 | 18,8-19,0 | [6 empty] | 0.4 | 1.75 | 6.3 | 25.58343 | 32.52649 | 15.66758 | 17.7725 | 36.4 | 1.78 | 1.304985 |  |  | 2.7 | 1.068989 | 51.66721 | 91.93736 | 42.6 | 27.5 | 15.1 | 0.589404 |  |  |  |  | 0.1075874 | 0.1380016 | 0.1077943 | 0.07500084 | 0.02400027 | 0.286 | 1427 | Đất sét pha màu xám nâu, trạng thái dẻo mềm
2 | 10 | HK1 | U10 | 20,8-21,0 | [6 empty] | 0.4545455 | 1.666667 | 5.656566 | 34.50387 | 27.4635 | 12.97993 | 17.27493 | 37.06 | 1.71 | 1.247629 |  |  | 2.64 | 1.116014 | 52.74133 | 87.66771 | 42.2 | 26.3 | 15.9 | 0.6767296 |  |  |  |  | 0.1058007 | 0.1400801 | 0.1110907 | 0.08633337 | 0.02560377 | 0.121 | 1357 | Đất sét pha màu xám nâu, trạng thái dẻo mềm
3 | 26 | HK2 | U8 | 15,0-15,2 | [6 empty] | 0.04950495 | 0.5940594 | 10.9901 | 27.94884 | 27.08139 | 14.33336 | 19.00276 | 38 | 1.76 | 1.275362 |  |  | 2.71 | 1.124886 | 52.93866 | 91.54702 | 48.4 | 30 | 18.4 | 0.4347826 |  |  |  |  | 0.09774477 | 0.1226059 | 0.05970931 | 0.07277736 | 0.0299609 | 0.143 | 1336 | Đất sét pha màu xám nâu, trạng thái dẻo cứng
4 | 27 | HK2 | U9 | 15,8-16,0 | [6 empty] | 0.1111111 | 1.444444 | 12.16667 | 15.53738 | 33.16444 | 18.78748 | 18.78849 | 39.2 | 1.69 | 1.21408 |  |  | 2.66 | 1.190959 | 54.35788 | 87.553 | 44.5 | 28.5 | 16 | 0.66875 |  |  |  |  | 0.1007841 | 0.1231319 | 0.09968862 | 0.07734084 | 0.02815382 | 0.099 | 1518 | Đất sét pha màu xám nâu,trạng thái dẻo mềm
5 | 28 | HK2 | U10 | 17,8-18,0 | [6 empty] | 0.15 | 1.75 | 10.8 | 30.0808 | 26.34221 | 15.05901 | 15.81798 | 39 | 1.73 | 1.244604 |  |  | 2.69 | 1.161329 | 53.73218 | 90.33612 | 48.3 | 35 | 13.3 | 0.3007519 |  |  |  |  | 0.09423397 | 0.1054729 | 0.04862991 | 0.08904677 | 0.02053263 | 0.154 | 1153 | Đất sét pha màu xám nâu, trạng thái dẻo cứng
6 | 29 | HK2 | U11 | 19,8-20,0 | [6 empty] | 0.15 | 1 | 9.75 | 32.1616 | 24.21554 | 16.42419 | 16.29868 | 38.7 | 1.75 | 1.261716 |  |  | 2.71 | 1.147869 | 53.44222 | 91.36673 | 45.4 | 30.1 | 15.3 | 0.5620915 |  |  |  |  | 0.08591474 | 0.1121187 | 0.0783972 | 0.05541501 | 0.01686077 | 0.242 | 1203 | Đất sét pha màu xám nâu, trạng thái dẻo mềm
7 | 30 | HK2 | U12 | 21,8-22,0 | [6 empty] | 0.05035247 | 0.755287 | 10.12085 | 28.75081 | 25.47944 | 17.74082 | 17.10244 | 39.66 | 1.73 | 1.238723 |  |  | 2.68 | 1.163519 | 53.77901 | 91.35115 | 45.5 | 28.8 | 16.7 | 0.6502994 |  |  |  |  | 0.09000239 | 0.1077432 | 0.05516974 | 0.04478484 | 0.02650311 | 0.154 | 1528 | Đất sét pha màu xám nâu, trạng thái dẻo mềm
4 | 45 | HK3 | U7 | 27.8-28.0 | [6 empty] | 0.5527638 | 1.909548 | 5.979899 | 15.83644 | 37.2531 | 16.24402 | 22.22422 | 38.4 | 1.69 | 1.221098 |  |  | 2.6 | 1.129231 | 53.03468 | 88.41417 | 42.2 | 28.2 | 14 | 0.7285714 |  |  |  |  | 0.09368615 | 0.094112 | 0.05855385 | 0.06238646 | 0.02310215 | 0.231 | 1357 | Đất sét pha màu xám nâu, trạng thái dẻo mềm
5 | 46 | HK3 | U8 | 29.8-30.0 | [6 empty] | 0.09532456 | 0.1906491 | 0.6128007 | 36.37649 | 29.18542 | 13.69236 | 19.84695 | 37.5 | 1.71 | 1.243636 |  |  | 2.66 | 1.138889 | 53.24675 | 87.58537 | 43.2 | 29.6 | 13.6 | 0.5808824 |  |  |  |  | 0.09753333 | 0.1150722 | 0.04598611 | 0.04748333 | 0.02138889 | 0.22 | 1427 | Đất sét pha màu xám nâu, trạng thái dẻo mềm
6 | 47 | HK3 | U9 | 31.8-32.0 | [6 empty] | 0.7 | 1.9 | 6.2 | 31.76002 | 29.39048 | 13.58949 | 16.46 | 38.5 | 1.67 | 1.205776 |  |  | 2.57 | 1.131407 | 53.08264 | 87.45304 | 45.1 | 28.9 | 16.2 | 0.5925926 |  |  |  |  | 0.0895191 | 0.127245 | 0.05989254 | 0.05381803 | 0.02365862 | 0.209 | 1153 | Đất sét pha màu xám nâu lẫn nhiều hữu cơ màu xám đen, trạng thái dẻo mềm
7 | 48 | HK3 | U10 | 33.8-34.0 | [6 empty] | 0.4 | 1.7 | 6.2 | 34.02819 | 27.60624 | 9.536026 | 20.52955 | 39.3 | 1.65 | 1.184494 |  |  | 2.59 | 1.186588 | 54.26664 | 85.78126 | 43.7 | 27 | 16.7 | 0.7365269 |  |  |  |  | 0.09620987 | 0.1316326 | 0.06231775 | 0.05532067 | 0.02427113 | 0.341 | 1558 | Đất sét pha màu xám nâu lẫn nhiều hữu cơ màu xám đen, trạng thái dẻo mềm
GIÁ TRỊ TRUNG BÌNH | [10 empty] | 0.2830548 | 1.332787 | 7.706989 | 28.41526 | 29.06439 | 14.91402 | 18.2835 | 38.33818 | 1.715455 | 1.240191 |  |  | 2.655455 | 1.141789 | 53.29902 | 89.18118 | 44.64545 | 29.08182 | 15.56364 | 0.5928529 |  |  |  |  | 0.09627423 | 0.1197469 | 0.07156637 | 0.06542796 | 0.02400328 | 0.2 | 1405
Lớp 6: Đất cát pha màu xám nâu, xám ghi lẫn hữu cơ, trạng thái dẻo
1 | 11 | HK1 | D11 | 22,8-23,0 | [6 empty] | 0.3684211 | 8.557895 | 16.72632 | 32.68726 | 20.68988 | 11.51076 | 9.459462 | 22.4 |  |  | 1.65 | 1.32 | 2.65 | [7 empty] | 3258 | 2341 | 1.007576 | 0.6060606 | [7 empty] | Đất cát pha màu xám nâu, lẫn hữu cơ
2 | 12 | HK1 | D12 | 24,8-25,0 | [6 empty] | 0.65 | 7.8 | 18.25 | 29.15597 | 24.2751 | 11.7834 | 8.085535 | 18.2 |  |  | 1.68 | 1.35 | 2.64 | [7 empty] | 3242 | 2337 | 0.9555556 | 0.5714286 | [7 empty] | Đất cát pha màu xám nâu, lẫn hữu cơ
3 | 13 | HK1 | D13 | 26,8-27,0 | [6 empty] | 0.7142857 | 1.571429 | 4.52381 | 43.27604 | 23.95331 | 19.28767 | 6.673452 | 36.66 |  |  | 1.5 | 1.22 | 2.68 | [7 empty] | 3528 | 2632 | 1.196721 | 0.7866667 | [7 empty] | Đất cát pha màu xám nâu, lẫn hữu cơ
4 | 31 | HK2 | D13 | 23,8-24,0 | [5 empty] | 0.8333333 | 19.1 | 69.04 | 6.333333 | 4.693333 | 0 | 0 | 0 | 19.4 |  |  | 1.52 | 1.21 | 2.66 | [7 empty] | 3421 | 2357 | 1.198347 | 0.75 | [7 empty] | Đất cát pha màu xám nâu, lẫn hữu cơ
5 | 32 | HK2 | D14 | 25,8-26,0 | [5 empty] | 0.86 | 1.475 | 20.97 | 70.115 | 6.6 | 0 | 0 | 0 | 20.9 |  |  | 1.56 | 1.25 | 2.66 | [7 empty] | 3254 | 2345 | 1.128 | 0.7051282 | [7 empty] | Đất cát pha màu xám nâu, lẫn hữu cơ
6 | 33 | HK2 | D15 | 27,8-28,0 | [5 empty] | 0.86 | 1.35 | 20.13 | 67.63 | 10 | 0 | 0 | 0 | 15.7 |  |  | 1.62 | 1.28 | 2.65 | [7 empty] | 3542 | 2508 | 1.0703125 | 0.6358025 | [7 empty] | Đất cát pha màu xám nâu, lẫn hữu cơ
7 | 49 | HK3 | D11 | 22,8-23,0 | [6 empty] | 1.368421 | 7.157895 | 18.89474 | 32.12308 | 23.96503 | 9.909741 | 6.581096 | 21 |  |  | 1.59 | 1.27 | 2.67 | [7 empty] | 3537 | 2634 | 1.102362 | 0.6792453 | [7 empty] | Đất cát pha màu xám nâu, lẫn hữu cơ
8 | 50 | HK3 | D12 | 24,8-25,0 | [6 empty] | 1.285714 | 7 | 17.38095 | 28.75033 | 28.99034 | 11.0761 | 5.516563 | 21.2 |  |  | 1.6 | 1.3 | 2.55 | [7 empty] | 3546 | 2642 | 0.9615385 | 0.59375 | [7 empty] | Đất cát pha màu xám nâu, lẫn nhiều hữu cơ
9 | 51 | HK3 | D13 | 26,8-27,0 | [6 empty] | 0.9047619 | 7.285714 | 16.14286 | 31.95773 | 29.52949 | 9.042151 | 5.137293 | 36.3 |  |  | 1.48 | 1.19 | 2.62 | [7 empty] | 3532 | 2537 | 1.201681 | 0.7702703 | [7 empty] | Đất cát pha màu xám nâu, lẫn hữu cơ
GIÁ TRỊ TRUNG BÌNH | [9 empty] | 0.8511111 | 3.024067 | 16.61255 | 26.22189 | 24.36042 | 16.82257 | 8.067758 | 4.605933 | 23.52889 |  |  | 1.577778 | 1.265556 | 2.642222 | [7 empty] | 3428.889 | 2521 | 1.091344 | 0.6775947
Lớp 7: Đất sét pha màu xám nâu lẫn hữu cơ, trạng thái dẻo mềm đến dẻo cứng
1 | 14 | HK1 | U14 | 28,8-29,0 | [6 empty] | 0.55 | 1.75 | 6.45 | 35.06872 | 25.86774 | 13.6734 | 16.64014 | 29 | 1.86 | 1.44186 |  |  | 2.66 | 0.8448387 | 45.79472 | 91.30737 | 33 | 22.6 | 10.4 | 0.6153846 |  |  |  |  | 0.09519368 | 0.1232352 | 0.09685403 | 0.06955042 | 0.0239829 | 0.165 | 1336 | Đất sét pha màu xám nâu lẫn hữu cơ, trạng thái dẻo mềm
2 | 15 | HK1 | U15 | 30,8-31,0 | [6 empty] | 0.6666667 | 1.857143 | 6.761905 | 25.69585 | 32.49892 | 12.31063 | 20.20888 | 34.4 | 1.84 | 1.369048 |  |  | 2.44 | 0.7822609 | 43.89149 | 107.2992 | 38 | 23.9 | 14.1 | 0.7446809 |  |  |  |  | 0.04277426 | 0.06006219 | 0.0607751 | 0.04767548 | 0.03359562 | 0.132 | 1326 | Đất sét pha màu xám nâu lần nhiều hữu cơ, trạng thái dẻo mềm
3 | 16 | HK1 | U16 | 32,8-33,0 | [6 empty] | 0.5 | 1.8 | 5.4 | 37.24233 | 26.35959 | 12.19967 | 16.49841 | 35.8 | 1.84 | 1.354934 |  |  | 2.7 | 0.9927174 | 49.81727 | 97.3691 | 39 | 27.2 | 11.8 | 0.7288136 |  |  |  |  | 0.02789804 | 0.05420191 | 0.0747269 | 0.05240847 | 0.03606818 | 0.132 | 1305 | Đất sét pha màu xám nâu, trạng thái dẻo mềm
4 | 34 | HK2 | U16 | 29,8-30,0 | [7 empty] | 0.9767442 | 4.697674 | 17.68509 | 39.37702 | 17.95562 | 19.30785 | 34.4 | 1.85 | 1.376488 |  |  | 2.66 | 0.9324541 | 48.25233 | 98.13245 | 38.1 | 23.4 | 14.7 | 0.7482993 |  |  |  |  | 0.07729816 | 0.09990787 | 0.0485046 | 0.04396333 | 0.02483203 | 0.088 | 1447 | Đất sét pha màu xám nâu lẫn hữu cơ, trạng thái dẻo mềm
5 | 35 | HK2 | U17 | 31,8-32,0 | [7 empty] | 0.744186 | 3.953488 | 32.58782 | 29.62575 | 15.05946 | 18.0293 | 27.9 | 1.79 | 1.399531 |  |  | 2.69 | 0.9220726 | 47.97283 | 81.39381 | 32.5 | 21.5 | 11 | 0.5818182 |  |  |  |  | 0.03075316 | 0.05420245 | 0.0739998 | 0.05343362 | 0.03575055 | 0.11 | 1326 | Đất sét pha màu xám nâu, trạng thái dẻo mềm
6 | 36 | HK2 | U18 | 33,8-34,0 | [7 empty] | 0.9 | 4.8 | 32.5123 | 28.05286 | 15.6289 | 18.10594 | 24.2 | 1.86 | 1.497585 |  |  | 2.68 | 0.7895484 | 44.11998 | 82.14316 | 27.6 | 18.5 | 9.1 | 0.6263736 |  |  |  |  | 0.08160341 | 0.09806725 | 0.04563348 | 0.04420185 | 0.02371152 | 0.242 | 1346 | Đất sét pha màu xám nâu, trạng thái dẻo mềm
7 | 52 | HK3 | U14 | 28,8-29,0 | [6 empty] | 0.475 | 1.3 | 4.9 | 17.33801 | 34.24605 | 20.92847 | 20.81247 | 41.7 | 1.74 | 1.227946 |  |  | 2.57 | 1.092925 | 52.21999 | 98.05702 | 44.5 | 33.5 | 11 | 0.7454545 |  |  |  |  | 0.03683549 | 0.0560904 | 0.0784847 | 0.05169525 | 0.03924235 | 0.132 | 1326 | Đất sét pha màu xám nâu lẫn nhiều hữu cơ, trạng thái dẻo mềm
8 | 53 | HK3 | U15 | 30,8-31,0 | [6 empty] | 0.2439024 | 1.317073 | 5.268293 | 31.27442 | 28.93348 | 15.30435 | 17.65848 | 40 | 1.68 | 1.2 |  |  | 2.67 | 1.225 | 55.05618 | 87.18367 | 45.5 | 34.3 | 11.2 | 0.5089286 |  |  |  |  | 0.04005 | 0.0660825 | 0.0847725 | 0.06174375 | 0.0313725 | 0.121 | 1255 | Đất sét pha màu xám nâu, trạng thái dẻo mềm
9 | 54 | HK3 | U16 | 32,8-33,0 | [6 empty] | 0.3809524 | 1.380952 | 5.333333 | 29.90246 | 30.21727 | 16.57763 | 16.2074 | 21 | 1.87 | 1.545455 |  |  | 2.66 | 0.7211765 | 41.90021 | 77.45677 | 30 | 16.5 | 13.5 | 0.3333333 |  |  |  |  | 0.04258956 | 0.06643972 | 0.08837334 | 0.06026423 | 0.03268749 | 0.121 | 1417 | Đất sét pha màu xám nâu, trạng thái dẻo cứng
10 | 55 | HK3 | U17 | 34,8-35,0 | [6 empty] | 0.1485149 | 1.039604 | 5.09901 | 21.52103 | 32.95224 | 17.22879 | 22.01081 | 18.5 | 1.89 | 1.594937 |  |  | 2.64 | 0.6552381 | 39.58573 | 74.53779 | 29.5 | 14.5 | 15 | 0.2666667 |  |  |  |  | 0.03906362 | 0.06422324 | 0.05876095 | 0.04502248 | 0.02607 | 0.253 | 1538 | Đất sét pha màu xám nâu, trạng tháidẻo cứng
11 | 56 | HK3 | U18 | 36,8-37,0 | [7 empty] | 0.8737864 | 4.417476 | 31.96194 | 31.72656 | 12.34117 | 18.67907 | 20.3 | 1.92 | 1.59601 |  |  | 2.6 | 0.6290625 | 38.615 | 83.90263 | 30.6 | 14.2 | 16.4 | 0.3719512 |  |  |  |  | 0.02553389 | 0.04366296 | 0.05562341 | 0.03424225 | 0.01833494 | 0.11 | 1407 | Đất sét pha màu xám nâu, trạng thái dẻo cứng
GIÁ TRỊ TRUNG BÌNH | [10 empty] | 0.4235766 | 1.267226 | 5.189198 | 28.43545 | 30.89613 | 15.38255 | 18.55989 | 29.74545 | 1.830909 | 1.418527 |  |  | 2.633636 | 0.8715722 | 46.11143 | 88.98027 | 35.3 | 22.73636 | 12.56364 | 0.570155 |  |  |  |  | 0.04905393 | 0.07147052 | 0.06968262 | 0.05129101 | 0.02960437 | 0.146 | 1406
Lớp 8: Đất sét pha màu xám xanh, xám ghi, xám nâu lẫn kết von, trạng thái nửa cứng
1 | 17 | HK1 | U17 | 34,8-35,0 | [5 empty] | 0.1111111 | 1.277778 | 3.111111 | 8.111111 | 36.92768 | 24.12689 | 13.74156 | 12.59276 | 18.2 | 1.81 | 1.531303 |  |  | 2.67 | 0.7436133 | 42.64783 | 65.34849 | 34.2 | 18 | 16.2 | 0.01234568 |  |  |  |  | 0.08997044 | 0.07462665 | 0.0392313 | 0.04132363 | 0.01046168 | 0.297 | 1637 | Đất sét pha màu xám xanh, xám ghi, xám nâu lẫn kết von, trạng thái nửa cứng
Lớp 9: Đất cát pha màu xám nâu trạng thái dẻo
1 | 18 | HK1 | D18 | 36,8-37,0 | [6 empty] | 0.6435644 | 7.376238 | 16.78218 | 33.36645 | 23.38265 | 11.71355 | 6.735363 | 21.02 |  |  | 1.59 | 1.27 | 2.7 | [7 empty] | 3348 | 2342 | 1.125984 | 0.6981132 | [7 empty] | Đất cát pha màu xám nâu
2 | 37 | HK2 | D19 | 35.8-36.0 | [6 empty] | 0.4736842 | 6.631579 | 16.73684 | 29.91969 | 23.44489 | 13.93231 | 8.861005 | 23.9 |  |  | 1.53 | 1.19 | 2.67 | [7 empty] | 3554 | 2554 | 1.243697 | 0.745098 | [7 empty] | Đất cát pha màu xám nâu
3 | 38 | HK2 | D20 | 37.8-38.0 | 0 | [5 empty] | 0.4736842 | 7.157895 | 17.10526 | 27.29015 | 25.84914 | 13.52452 | 8.599346 | 24.27 |  |  | 1.72 | 1.35 | 2.66 | [7 empty] | 3240 | 2236 | 0.9555556 | 0.5348837 | [7 empty] | Đất cát pha màu xám nâu
4 | 57 | HK3 | D19 | 38,8-39,0 | [6 empty] | 1.5 | 7.6 | 19.75 | 29.97813 | 26.42861 | 7.714827 | 7.028431 | 21.7 |  |  | 1.6 | 1.25 | 2.63 | [7 empty] | 3318 | 2430 | 1.104 | 0.64375 | [7 empty] | Đất cát pha màu xám nâu
GIÁ TRỊ TRUNG BÌNH | [10 empty] | 0.7727332 | 7.191428 | 17.59357 | 30.13861 | 24.77632 | 11.7213 | 7.806036 | 22.7225 |  |  | 1.61 | 1.265 | 2.665 | [7 empty] | 3405 | 2512 | 1.107309 | 0.6554612
Sơn La, ngày 19 tháng 10 năm 2022
Người tổng hợp | [21 empty] | Trưởng phòng thí nghiệm | [19 empty] | Giám đốc
Võ Thị Mỹ Yến | [21 empty] | Lê Ngọc Hải | [19 empty] | Nguyễn Trung Kiên
[36 empty] | 3 | 1 | 2 | 2
[36 empty] | 3 | 1 | 2 | 2
[36 empty] | 5 | 1 | 2 | 1
[36 empty] | 8 | 1 | - | -
[36 empty] | 7 | 1 | - | -
[36 empty] | 11 | 1 | - | -
[36 empty] | 37 | 6 | 6 | 5