## 1
b¶ng tæng hîp thÝ nghiÖm c¸c chØ tiªu c¬ lý cña ®Êt
SUMMARY OF LABORATORY TEST RESULTS OF PHYSICAL PROPERTIES OF UNDISTURBED SOIL
| Số HĐ…………. | [6 empty] | Dự án : Đầu tư xây dựng Chùa Quang Minh
Địa điểm: Thôn T80, xã Ngọc Thanh, thị xã Phúc Yên, tỉnh Vĩnh Phúc
Sè TT | Sè thÝ nghiÖm | Sè hiÖu lç khoan |  | ChiÒu s©u mÉu ®Êt |  | Ki hieu mau |  |  | Thµnh phÇn h¹t | [9 empty] | §é Èm |  |  | ChØ sè dÎo | §é sÖt | Dung träng |  | Khèi l­îng riªng | HÖ sè rçng tù nhiªn | §é rçng | §é b·o hoµ | Lùc dÝnh kÕt | Gãc ma s¸t trong | HÖ sè nÐn lón | Cường độ K nén Comp.Strength |  | Hệ số hoá mềm | Khối lượng thể tÝch kh« |  | Hệ số rỗng |  | Gãc nghỉ
Sè | Sè | hiÖu |  |  |  |  | SÐt | Bôi |  | C¸t |  |  |  |  | Cuội sỏi |  |  |  | Tù | Giíi h¹n chảy | Giíi hạn dẻo | sè |  | Tù nhiªn | Kh«
T. N | T. N | lç |  |  |  |  | Clay | Nhá | MÞn | MÞn | nhá | võa | trung | Th« | s¹n - sái |  | D¨m - T¶ng |  | nhiªn |  |  | dÎo | [10 empty] | khô gió | bão hòa
|  | khoan |  |  |  |  | <0.005 | 0.005-0.01 | 0.01-0.05 | 0.05-0.1 | 0.1-0.25 | 0.25-0.5 | 0.5-1.0 | 1.0-2.0 | 2.0-5.0 | 5.0 -10.0, | 10 - 20, | 20 - 40, | [23 empty] | Gäi tªn ®Êt
|  |  |  | Tõ | §Õn | [13 empty] | W | Wt | Wp | Ip | Is | gw | gk | D | e | n | G | C | j | a1-2 | s c | s cbh | K | Min | Max | Max | Min | Kh« | ướt
|  |  |  | m | m |  | % | % | % | % | % | % | % | % | % | % | % | % | % | % | % | % | - | g/cm3 | g/cm3 | g/cm3 |  | % | % | KG/cm2 | ®é | cm2/KG | kG/cm2 | kG/cm2 |  | g/cm3 |  |  |  | Độ
| 2 | 2 |  | 3 |  | 4 | 5 | 6 | 7 | 8 | 9 | 10 | 11 | 12 | 13 | 14 | 15 | 16 | 17 | 18 | 19 | 20 | 21 | 22 | 23 | 24 | 25 | 26 | 27 | 28 | 29 | 30 | 31 | 32 | 33 | [6 empty] | 34
1 | 680 | HK1 | 1 | 3.8-4.0 | 4 | U1 | 14.7 | 31.3 | 22.3 | 14.2 | 7 | 1.3 | 0.7 | 0.4 | 8.1 |  |  |  | 26.48 | 35.16 | 22.76 | 12.4 | 0.3 | 1.91 | 1.51012 | 2.71 | 0.7945592 | 44.27601 | 90.31524 | 0.193 | 13.9 | 0.028 | [9 empty] | SÐt pha,n©u ®á loang læ Ýt s¹n,TT dÎo cøng.
2 | 681 | HK1 | 1 | 5.8-6.0 | 6 | U2 | 13.1 | 25.7 | 28.1 | 26 | 3.8 | 1.9 | 0.9 | 0.5 |  |  |  |  | 27.36 | 34.784 | 23.184 | 11.6 | 0.36 | 1.88 | 1.476131 | 2.7 | 0.8291064 | 45.32849 | 89.09834 | 0.183 | 15.25 | 0.032 | [9 empty] | SÐt pha,n©u ®á loang læ ,TT dÎo cøng.
3 | 682 | HK2 | 2 | 2.8-3.0 | 3 | U1 | 12 | 21.4 | 25.7 | 26.2 | 5.7 | 2.8 | 0.7 | 0.4 | 5.1 |  |  |  | 25.36 | 37.152 | 23.752 | 13.4 | 0.12 | 1.89 | 1.507658 | 2.71 | 0.7974899 | 44.36687 | 86.17739 | 0.353 | 18.13 | 0.024 | [9 empty] | SÐt pha,n©u ®á loang læ Ýt s¹n,TT nöa cøng.
4 | 683 | HK2 | 2 | 4.8-5.0 | 5 | U2 | 14.4 | 25.9 | 30.9 | 21.4 | 5.3 | 1.4 | 0.7 | [5 empty] | 25.79 | 35.006 | 22.206 | 12.8 | 0.28 | 1.9 | 1.510454 | 2.7 | 0.7875421 | 44.05726 | 88.41813 | 0.184 | 14.92 | 0.026 | [9 empty] | SÐt pha,n©u ®á loang læ ,TT dÎo cøng.
5 | 684 | HK3 | 3 | 1.8-2.0 | 2 | U1 | 13.9 | 16.9 | 25.4 | 28.5 | 5.2 | 0.9 | 0.5 | 0.3 | 2.6 | 5.8 |  |  | 23.14 | 35.159 | 23.259 | 11.9 | -0.01 | 1.93 | 1.567322 | 2.72 | 0.7354446 | 42.37788 | 85.58198 | 0.36 | 21.06 | 0.023 | [9 empty] | SÐt pha,n©u ®á lÉn s¹n,TT Cøng.
6 | 685 | HK3 | 3 | 3.8-4.0 | 4 | U2 | 13.4 | 14.4 | 38.4 | 26.2 | 6.8 | 0.6 | 0.2 | [5 empty] | 27.42 | 36.528 | 23.328 | 13.2 | 0.31 | 1.9 | 1.491132 | 2.7 | 0.8107053 | 44.7729 | 91.32049 | 0.164 | 14.05 | 0.031 | [9 empty] | SÐt pha,n©u ®á loang læ ,TT dÎo cøng.
7 | 686 | HK3 | 3 | 5.8-6.0 | 6 | U3 | 13.4 | 19 | 33.5 | 28.4 | 4.8 | 0.8 | 0.1 | [5 empty] | 24.79 | 34.188 | 21.488 | 12.7 | 0.26 | 1.88 | 1.506531 | 2.71 | 0.7988346 | 44.40845 | 84.09864 | 0.164 | 13.45 | 0.029 | [9 empty] | SÐt pha,n©u ®á loang læ ,TT dÎo cøng.
8 | 687 | HK4 | 4 | 2.8-3.0 | 3 | U1 | 10.2 | 24.4 | 26.7 | 21.1 | 5.4 | 1.6 | 0.4 | 0.7 | 9.5 |  |  |  | 24.01 | 36.658 | 24.258 | 12.4 | -0.02 | 1.91 | 1.540198 | 2.71 | 0.7595136 | 43.16611 | 85.66943 | 0.334 | 19.6 | 0.026 | [9 empty] | SÐt pha,n©u ®á loang læ Ýt s¹n,TT Cøng.
9 | 688 | HK4 | 4 | 4.8-5.0 | 5 | U2 | 17.8 | 18.7 | 28.1 | 27.7 | 4 | 2.8 | 0.9 | [5 empty] | 27.01 | 36.18 | 23.08 | 13.1 | 0.3 | 1.88 | 1.480198 | 2.7 | 0.8240798 | 45.17784 | 88.49507 | 0.193 | 14.19 | 0.033 | [9 empty] | SÐt pha,n©u ®á loang vµng,TT dÎo cøng.
10 | 689 | HK1 | 1 | 2-2.2 | 2.2 | D1 | 7.2 | 10.3 | 15.4 | 12.8 | 2.3 | 0.6 | 0.4 | 2.9 | 13.4 | 34.7 | [9 empty] | 2.72 | [15 empty] | §¸ lÉn s¹n vµ sÐt mµu n©u tÝm.
11 | 690 | HK1 | 1 | 7.8-8.0 | 8 | D2 | 1.7 | 3.9 | 4.4 | 3.1 | 2.2 | 0.5 | 0.3 | 0.1 | 30.4 | 53.4 | [9 empty] | 2.73 | [15 empty] | §¸ lÉn s¹n vµ sÐt mµu n©u tÝm.
12 | 691 | HK1 | 1 | 9.8-10.0 | 10 | D3 | 2.9 | 4.2 | 7.4 | 6.2 | 2.1 | 0.8 | 0.6 | 0.4 | 46.2 | 29.2 | [9 empty] | 2.74 | [15 empty] | §¸ lÉn s¹n vµ sÐt mµu n©u tÝm.
13 | 692 | HK1 | 1 | 11.8-12.0 | 12 | D4 | 5.8 | 7.2 | 15.4 | 12.2 | 2.7 | 1.4 | 0.5 | 0.5 | 20.1 | 34.2 | [9 empty] | 2.75 | [15 empty] | §¸ lÉn s¹n vµ sÐt mµu n©u tÝm.
14 | 693 | HK2 | 2 | 7-7.2 | 7.2 | D1 | 4.7 | 7.2 | 14.4 | 13.7 | 3.4 | 0.4 | 0.5 | 1.4 | 21.5 | 32.8 | [9 empty] | 2.73 | [15 empty] | §¸ lÉn s¹n vµ sÐt mµu n©u tÝm.
15 | 694 | HK2 | 2 | 9-9.2 | 9.2 | D2 | 5.3 | 5.7 | 11.2 | 10.5 | 1.5 | 0.3 | 0.9 | 0.5 | 15.7 | 48.4 | [9 empty] | 2.72 | [15 empty] | §¸ lÉn s¹n vµ sÐt mµu n©u tÝm.
16 | 695 | HK2 | 2 | 11-11.2 | 11.2 | D3 | 3.9 | 5.6 | 8.3 | 10.1 | 2.9 | 0.5 | 0.2 | 0.8 | 19.5 | 48.2 | [9 empty] | 2.74 | [15 empty] | §¸ lÉn s¹n vµ sÐt mµu n©u tÝm.
17 | 696 | HK2 | 2 | 13-13.2 | 13.2 | D4 | 1.4 | 2.1 | 3.1 | 3.9 | 2.4 | 0.6 | 0.3 | 0.8 | 33.6 | 2 | [9 empty] | 2.73 | [15 empty] | §¸ lÉn s¹n vµ sÐt mµu n©u tÝm.
18 | 697 | HK2 | 2 | 15.8-16.0 | 16 | D5 | 2.4 | 3.5 | 5.1 | 5.6 | 2.3 | 0.3 | 0.1 | 1.3 | 27.7 | 51.7 | [9 empty] | 2.72 | [15 empty] | §¸ lÉn s¹n vµ sÐt mµu n©u tÝm.
19 | 698 | HK3 | 3 | 7-7.2 | 7.2 | D1 | 5.9 | 9.5 | 12.6 | 13.2 | 2.9 | 0.5 | 0.4 | 1.2 | 32 | 21.8 | [9 empty] | 2.75 | [15 empty] | §¸ lÉn s¹n vµ sÐt mµu n©u tÝm.
20 | 699 | HK3 | 3 | 9-9.2 | 9.2 | D2 | 2.8 | 5 | 6.1 | 4.5 | 2.2 | 0.5 | 0.4 | 0.6 | 26.8 | 51.1 | [9 empty] | 2.72 | [15 empty] | §¸ lÉn s¹n vµ sÐt mµu n©u tÝm.
21 | 700 | HK3 | 3 | 11-11.2 | 11.2 | D3 | 7.3 | 13 | 14.3 | 10.4 | 2.1 | 0.3 | 0 | 3.6 | 20.3 | 28.7 | [9 empty] | 2.73 | [15 empty] | §¸ lÉn s¹n vµ sÐt mµu n©u tÝm.
22 | 701 | HK3 | 3 | 13-13.2 | 13.2 | D4 | 2.5 | 3.3 | 4.5 | 4.3 | 2.9 | 0.9 | 0.6 | 2.8 | 22.6 | 55.6 | [9 empty] | 2.73 | [15 empty] | §¸ lÉn s¹n vµ sÐt mµu n©u tÝm.
23 | 702 | HK3 | 3 | 15-15.2 | 15.2 | D5 | 5 | 9 | 10.8 | 8.3 | 2.4 | 0.6 | 0.1 | 5.9 | 21 | 36.9 | [9 empty] | 2.71 | [15 empty] | §¸ lÉn s¹n vµ sÐt mµu n©u tÝm.
24 | 703 | HK4 | 4 | 7.8-8.0 | 8 | D1 | 4.1 | 4.4 | 6.5 | 5.4 | 2.2 | 0.6 | 0.2 | 0.4 | 21.2 | 55 | [9 empty] | 2.73 | [15 empty] | §¸ lÉn s¹n vµ sÐt mµu n©u tÝm.
25 | 704 | HK4 | 4 | 9.8-10.0 | 10 | D2 | 4.2 | 6.7 | 9.7 | 8.6 | 2.9 | 0.8 | 0.2 | 0.6 | 27.5 | 38.8 | [9 empty] | 2.72 | [15 empty] | §¸ lÉn s¹n vµ sÐt mµu n©u tÝm.
26 | 705 | HK4 | 4 | 12-12.2 | 12.2 | D3 | 3.8 | 6.9 | 8.8 | 6.3 | 2.3 | 0.4 | 0.2 | 1.2 | 17.2 | 52.9 | [9 empty] | 2.74 | [15 empty] | §¸ lÉn s¹n vµ sÐt mµu n©u tÝm.
27 | 706 | HK4 | 4 | 14.8-15.0 | 15 | D4 | 4.8 | 8.2 | 6.3 | 5 | 2.3 | 0.5 | 0.3 | 1.2 | 19.8 | 51.6 | [9 empty] | 2.73 | [15 empty] | §¸ lÉn s¹n vµ sÐt mµu n©u tÝm.
28 | 707 | HK1 | 1 | 14.8 | 15 | [20 empty] | 2.78 | [6 empty] | 251 | 156 | 0.6215139 | [6 empty] | §¸ mµu x¸m
o'
Hà Nội : ngày tháng năm 2022

## Chia lớp
BẢNG TỔNG HỢP CHIA LỚP CÁC MẪU ĐẤT, ĐÁ THÍ NGHIỆM TRONG PHÒNG
| Số HĐ…………. |  |  | Dự án : Đầu tư xây dựng Quang Minh
Địa điểm: Thôn T80, xã Ngọc Thanh, thị xã Phúc Yên, tỉnh Vĩnh Phúc
Sè TT | Sè thÝ nghiÖm | Sè hiÖu lç khoan | ChiÒu s©u mÉu ®Êt | Ki hieu mau |  |  | Thµnh phÇn h¹t | [9 empty] | §é Èm |  |  | ChØ sè dÎo | §é sÖt | Dung träng |  | Khèi l­îng riªng | HÖ sè rçng tù nhiªn | §é rçng | §é b·o hoµ | Lùc dÝnh kÕt | Gãc ma s¸t trong | HÖ sè nÐn lón | Cường độ K nén Comp.Strength |  | Hệ số hoá mềm | Khối lượng thể tÝch kh« |  | Hệ số rỗng |  | Gãc nghỉ
Sè | Sè | hiÖu |  |  | SÐt | Bôi |  | C¸t |  |  |  |  | Cuội sỏi |  |  |  | Tù | Giíi h¹n chảy | Giíi hạn dẻo | sè |  | Tù nhiªn | Kh«
T. N | T. N | lç |  |  | Clay | Nhá | MÞn | MÞn | nhá | võa | trung | Th« | s¹n - sái |  | D¨m - T¶ng |  | nhiªn |  |  | dÎo | [10 empty] | khô gió | bão hòa
|  | khoan |  |  | <0.005 | 0.005-0.01 | 0.01-0.05 | 0.05-0.1 | 0.1-0.25 | 0.25-0.5 | 0.5-1.0 | 1.0-2.0 | 2.0-5.0 | 5.0 -10.0, | 10 - 20, | 20 - 40,
|  |  | Tõ -đến | [13 empty] | W | Wt | Wp | Ip | Is | gw | gk | D | e | n | G | C | j | a1-2 | s c | s cbh | K | Min | Max | Max | Min | Kh« | ướt
|  |  | m |  | % | % | % | % | % | % | % | % | % | % | % | % | % | % | % | % | - | g/cm3 | g/cm3 | g/cm3 |  | % | % | KG/cm2 | ®é | cm2/KG | kG/cm2 | kG/cm2 |  | g/cm3 |  |  |  | Độ
| 1 | 2 | 3 | 4 | 5 | 6 | 7 | 8 | 9 | 10 | 11 | 12 | 13 | 14 | 15 | 16 | 17 | 18 | 19 | 20 | 21 | 22 | 23 | 24 | 25 | 26 | 27 | 28 | 29 | 30 | 31 | 32 | 33
Lớp đất 1 |  |  |  |  | Sét pha màu nâu đỏ, nâu vàng lẫn dăm sạn, trạng thái nửa cứng , đôi chỗ cứng.
10 | 689 | HK1 | 2-2.2 | D1 | 7.2 | 10.3 | 15.4 | 12.8 | 2.3 | 0.6 | 0.4 | 2.9 | 13.4 | 34.7 | [9 empty] | 2.72
3 | 682 | HK2 | 2.8-3.0 | U1 | 12 | 21.4 | 25.7 | 26.2 | 5.7 | 2.8 | 0.7 | 0.4 | 5.1 |  |  |  | 25.36 | 37.152 | 23.752 | 13.4 | 0.12 | 1.89 | 1.507658 | 2.71 | 0.7974899 | 44.36687 | 86.17739 | 0.353 | 1808 | 0.024
5 | 684 | HK3 | 1.8-2.0 | U1 | 13.9 | 16.9 | 25.4 | 28.5 | 5.2 | 0.9 | 0.5 | 0.3 | 2.6 | 5.8 |  |  | 23.14 | 35.159 | 23.259 | 11.9 | -0.01 | 1.93 | 1.567322 | 2.72 | 0.7354446 | 42.37788 | 85.58198 | 0.36 | 2003 | 0.023
8 | 687 | HK4 | 2.8-3.0 | U1 | 10.2 | 24.4 | 26.7 | 21.1 | 5.4 | 1.6 | 0.4 | 0.7 | 9.5 |  |  |  | 24.01 | 36.658 | 24.258 | 12.4 | -0.02 | 1.91 | 1.540198 | 2.71 | 0.7595136 | 43.16611 | 85.66943 | 0.334 | 1910 | 0.026
Trung bình lớp 1 |  |  |  |  | 10.825 | 18.25 | 23.3 | 22.15 | 4.65 | 1.475 | 0.5 | 1.075 | 7.65 | 10.125 |  |  | 24.17 | 36.323 | 23.75633 | 12.56667 | 0.03 | 1.91 | 1.538393 | 2.715 | 0.7641494 | 43.30362 | 85.8096 | 0.349 | 1907 | 0.02433333
Lớp đất 2 |  |  |  |  | Sét pha màu nâu đỏ, loang lổ, dẻo cứng, đôi chỗ nửa cứng.
2 | 681 | HK1 | 5.8-6.0 | U2 | 13.1 | 25.7 | 28.1 | 26 | 3.8 | 1.9 | 0.9 | 0.5 |  |  |  |  | 27.36 | 34.784 | 23.184 | 11.6 | 0.36 | 1.88 | 1.476131 | 2.7 | 0.8291064 | 45.32849 | 89.09834 | 0.183 | 1515 | 0.032
1 | 680 | HK1 | 3.8-4.0 | U1 | 14.7 | 31.3 | 22.3 | 14.2 | 7 | 1.3 | 0.7 | 0.4 | 8.1 |  |  |  | 54 | 35.16 | 22.76 | 12.4 | 0.3 | 1.91 | 1.51012 | 2.71 | 0.7945592 | 44.27601 | 90.31524 | 0.193 | 1354 | 0.028
4 | 683 | HK2 | 4.8-5.0 | U2 | 14.4 | 25.9 | 30.9 | 21.4 | 5.3 | 1.4 | 0.7 | [5 empty] | 25.79 | 35.006 | 22.206 | 12.8 | 0.28 | 1.9 | 1.510454 | 2.7 | 0.7875421 | 44.05726 | 88.41813 | 0.184 | 1555 | 0.026
6 | 685 | HK3 | 3.8-4.0 | U2 | 13.4 | 14.4 | 38.4 | 26.2 | 6.8 | 0.6 | 0.2 | [5 empty] | 27.42 | 36.528 | 23.328 | 13.2 | 0.31 | 1.9 | 1.491132 | 2.7 | 0.8107053 | 44.7729 | 91.32049 | 0.164 | 1403 | 0.031
7 | 686 | HK3 | 5.8-6.0 | U3 | 13.4 | 19 | 33.5 | 28.4 | 4.8 | 0.8 | 0.1 | [5 empty] | 24.79 | 34.188 | 21.488 | 12.7 | 0.26 | 1.88 | 1.506531 | 2.71 | 0.7988346 | 44.40845 | 84.09864 | 0.164 | 1327 | 0.029
9 | 688 | HK4 | 4.8-5.0 | U2 | 17.8 | 18.7 | 28.1 | 27.7 | 4 | 2.8 | 0.9 | [5 empty] | 27.01 | 36.18 | 23.08 | 13.1 | 0.3 | 1.88 | 1.480198 | 2.7 | 0.8240798 | 45.17784 | 88.49507 | 0.193 | 1411 | 0.033
Trung bình lớp 2 |  |  |  |  | 14.46667 | 22.5 | 30.21667 | 23.98333 | 5.283333 | 1.466667 | 0.5833333 | 0.15 | 1.35 |  |  |  | 31.06167 | 35.30767 | 22.67433 | 12.63333 | 0.3016667 | 1.891667 | 1.495761 | 2.703333 | 0.8074712 | 44.67016 | 88.62432 | 0.1801667 | 1428 | 0.02983333
Lớp đất 3 |  |  |  |  | Đá sét bột kết phong hoá nứt nẻ mạnh, khi khoan vỡ vụn, tỷ lệ thu hồi mẫu thấp.
11 | 690 | HK1 | 7.8-8.0 | D2 | 1.7 | 3.9 | 4.4 | 3.1 | 2.2 | 0.5 | 0.3 | 0.1 | 30.4 | 53.4 | [9 empty] | 2.73
12 | 691 | HK1 | 9.8-10.0 | D3 | 2.9 | 4.2 | 7.4 | 6.2 | 2.1 | 0.8 | 0.6 | 0.4 | 46.2 | 29.2 | [9 empty] | 2.74
13 | 692 | HK1 | 11.8-12.0 | D4 | 5.8 | 7.2 | 15.4 | 12.2 | 2.7 | 1.4 | 0.5 | 0.5 | 20.1 | 34.2 | [9 empty] | 2.75
14 | 693 | HK2 | 7-7.2 | D1 | 4.7 | 7.2 | 14.4 | 13.7 | 3.4 | 0.4 | 0.5 | 1.4 | 21.5 | 32.8 | [9 empty] | 2.73
15 | 694 | HK2 | 9-9.2 | D2 | 5.3 | 5.7 | 11.2 | 10.5 | 1.5 | 0.3 | 0.9 | 0.5 | 15.7 | 48.4 | [9 empty] | 2.72
16 | 695 | HK2 | 11-11.2 | D3 | 3.9 | 5.6 | 8.3 | 10.1 | 2.9 | 0.5 | 0.2 | 0.8 | 19.5 | 48.2 | [9 empty] | 2.74
17 | 696 | HK2 | 13-13.2 | D4 | 1.4 | 2.1 | 3.1 | 3.9 | 2.4 | 0.6 | 0.3 | 0.8 | 33.6 | 2 | [9 empty] | 2.73
18 | 697 | HK2 | 15.8-16.0 | D5 | 2.4 | 3.5 | 5.1 | 5.6 | 2.3 | 0.3 | 0.1 | 1.3 | 27.7 | 51.7 | [9 empty] | 2.72
19 | 698 | HK3 | 7-7.2 | D1 | 5.9 | 9.5 | 12.6 | 13.2 | 2.9 | 0.5 | 0.4 | 1.2 | 32 | 21.8 | [9 empty] | 2.75
20 | 699 | HK3 | 9-9.2 | D2 | 2.8 | 5 | 6.1 | 4.5 | 2.2 | 0.5 | 0.4 | 0.6 | 26.8 | 51.1 | [9 empty] | 2.72
21 | 700 | HK3 | 11-11.2 | D3 | 7.3 | 13 | 14.3 | 10.4 | 2.1 | 0.3 | 0 | 3.6 | 20.3 | 28.7 | [9 empty] | 2.73
22 | 701 | HK3 | 13-13.2 | D4 | 2.5 | 3.3 | 4.5 | 4.3 | 2.9 | 0.9 | 0.6 | 2.8 | 22.6 | 55.6 | [9 empty] | 2.73
23 | 702 | HK3 | 15-15.2 | D5 | 5 | 9 | 10.8 | 8.3 | 2.4 | 0.6 | 0.1 | 5.9 | 21 | 36.9 | [9 empty] | 2.71
24 | 703 | HK4 | 7.8-8.0 | D1 | 4.1 | 4.4 | 6.5 | 5.4 | 2.2 | 0.6 | 0.2 | 0.4 | 21.2 | 55 | [9 empty] | 2.73
25 | 704 | HK4 | 9.8-10.0 | D2 | 4.2 | 6.7 | 9.7 | 8.6 | 2.9 | 0.8 | 0.2 | 0.6 | 27.5 | 38.8 | [9 empty] | 2.72
26 | 705 | HK4 | 12-12.2 | D3 | 3.8 | 6.9 | 8.8 | 6.3 | 2.3 | 0.4 | 0.2 | 1.2 | 17.2 | 52.9 | [9 empty] | 2.74
27 | 706 | HK4 | 14.8-15.0 | D4 | 4.8 | 8.2 | 6.3 | 5 | 2.3 | 0.5 | 0.3 | 1.2 | 19.8 | 51.6 | [9 empty] | 2.73
Trung bình lớp 3 |  |  |  |  | 4.029412 | 6.2 | 8.758824 | 7.723529 | 2.452941 | 0.5823529 | 0.3411765 | 1.370588 | 24.88824 | 40.72353 | [9 empty] | 2.730588
o'