## THONG KE
BẢNG THỐNG KÊ KẾT QUẢ THÍ NGHIỆM CÁC LỚP ĐẤT
CÔNG TRÌNH: TRƯỜNG TIỂU HỌC KHÁNH BÌNH
ĐỊA ĐIỂM: PHƯỜNG KHÁNH BÌNH, THỊ XÃ TÂN UYÊN, TỈNH BÌNH DƯƠNG
TÊN LỚP - LAYER NAME | Số thứ tự - No. | Số hiệu lỗ khoan Boring No. | Độ sâu mẫu Depth m |  |  | Thành phần hạt - Grain Size Distribution, % | [10 empty] | Độ ẩm - Moisture Cont. | Khối lượng thể tích - Wet density | Khối lượng thể tích khô - Dry density | Khối lượng riêng - Special Gravity | Độ bão hòa - Deg. of Saturation | Độ rỗng - Porosity | Hệ số rỗng - Void ratio | Giới hạn chảy - Liquid Limits | Giới hạn dẻo - Plastic Limits | Chỉ số dẻo - Plasticity Index | Độ sệt - Liquidity | Thí nghiệm nén nhanh - | [8 empty] | Thí nghiệm cắt phẳng - Direct shear test
[6 empty] | Sạn-Gravel |  |  | Cát-Sand |  |  |  |  | Bụi bột-Silt |  | Sét-Clay | [11 empty] | Compression test
[6 empty] | > 10.0 mm | 10.0 - 5.0 mm | 5.0 - 2.0 mm | 2.0 - 1.0 mm | 1.0 - 0.5 mm | 0.5 - 0.25 mm | 0.25 - 0.08 mm | 0.08 - 0.06 mm | 0.06 - 0.01 mm | 0.01 - 0.002 mm | < 0.002 mm | [11 empty] | Hệ số rỗng ứng với các cấp áp lực- |  |  |  |  | Hệ số nén lún |  |  |  | Ứng suất cắt ứng |  |  |  | Góc ma sát trong - Int. Friction angle | Lực dính - Cohesion
[28 empty] | Void ratio correspond to the load |  |  |  |  | Coefficient of compressibility |  |  |  | Normal Stress correspond
[28 empty] | P ( kG/cm2 ) |  |  |  |  | av(kG/cm²) |  |  |  | P ( kG/cm2 )
[17 empty] | W | gw | gd | D | Sr | n | eo | Wl | Wp | Ip | B | 0.25 | 0.5 | 1 | 2 | 4 | 0-0.50 | 0.5-1.0 | 1.0-2.0 | 2.0-4.0 | 0.5 | 1 | 2 | 3 | j | C
|  |  | m |  |  | mm | mm | mm | mm | mm | mm | mm | mm | mm | mm | mm | % | g/cm3 | g/cm3 |  | % | % |  | % | % | % | [14 empty] | độ - degree | kG/cm2
Lớp 1: Cát pha (SC), màu xám vàng, kết cấu rời rạc | 1 | HK2 | 1.7 | - | 2.0 |  |  |  | 7 | 8.9 | 13 | 22.3 | 5.9 | 18.7 | 6.1 | 18.1 | 30.3 | 1.86 | 1.43 | 2.69 | 93 | 46.8 | 0.881 | 26 | 18.2 | 7.8 | 1.55 |  | 0.84338 | 0.8078291 | 0.77368895 | 0.7295795 | 0.07524 | 0.0711018 | 0.03414015 | 0.022054725 |  | 0.4864 | 0.8576 | 1.2176 | 2004 | 0.1226667
| 2 | HK3 | 1.7 | - | 2.0 |  |  |  | 1.1 | 9.7 | 24.6 | 26.5 | 2.3 | 12.1 | 4.7 | 19 | 29.8 | 1.85 | 1.43 | 2.68 | 91 | 46.6 | 0.874 | 25.7 | 18.3 | 7.4 | 1.55 |  | 0.8364263 | 0.8076604 | 0.7708363 | 0.7352303 | 0.0751474 | 0.0575318 | 0.0368241 | 0.017803 |  | 0.5136 | 0.8608 | 1.232 | 1945 | 0.1504
| 3 | HK4 | 1.7 | - | 2.0 |  |  |  | 6.2 | 8.5 | 14.3 | 18.6 | 4.1 | 19.8 | 8.6 | 19.9 | 28.5 | 1.87 | 1.46 | 2.69 | 91 | 45.7 | 0.842 | 27 | 19.7 | 7.3 | 1.21 |  | 0.8028575 | 0.7724645 | 0.7352561 | 0.6990608 | 0.078285 | 0.060786 | 0.0372084 | 0.01809765 |  | 0.456 | 0.7904 | 1.136 | 1846 | 0.1141333
| Trung bình | [7 empty] | 4.7 | 9 | 17.3 | 22.5 | 4.1 | 16.9 | 6.5 | 19 | 29.53333 | 1.86 | 1.435924 | 2.686667 | 91 | 47 | 0.871 | 26.23333 | 18.73333 | 7.5 | 1.44 |  | 0.8275546 | 0.7959847 | 0.7599271 | 0.7212902 | 0.07622413 | 0.06313987 | 0.03605755 | 0.01931846 |  | 0.4853333 | 0.8362667 | 1.1952 | 1931 | 0.129
Lớp 2: Sét tính dẻo thấp (CL), màu xám vàng, xám trắng, trạng thái dẻo chảy đến dẻo mềm | 1 | HK1 | 1.7 | - | 2.0 |  |  |  |  | 8.1 | 12.8 | 21.6 | 4.6 | 16.5 | 8.2 | 28.2 | 28.7 | 1.9 | 1.48 | 2.69 | 94 | 45 | 0.818 | 36 | 20.7 | 15.3 | 0.52 |  | 0.7782767 | 0.7445528 | 0.6944669 | 0.6458354 | 0.0794466 | 0.0674478 | 0.0500859 | 0.02431575 |  | 0.32 | 0.4416 | 0.6032 | 803 | 0.1717333
| 2 | HK1 | 3.7 | - | 4.0 |  |  |  | 2.6 | 6.2 | 14.1 | 16.2 | 3.4 | 17.7 | 7.9 | 31.9 | 27.4 | 1.92 | 1.51 | 2.69 | 94 | 43.9 | 0.781 | 34.4 | 20.3 | 14.1 | 0.50 |  | 0.7462705 | 0.718665 | 0.67440715 | 0.63095075 | 0.069459 | 0.055211 | 0.04425785 | 0.0217282 |  | 0.3616 | 0.52 | 0.704 | 942 | 0.1861333
| 3 | HK2 | 3.7 | - | 4.0 |  |  |  | 1.6 | 7.4 | 9.4 | 18.3 | 4.5 | 20.9 | 9 | 28.9 | 28.4 | 1.91 | 1.49 | 2.7 | 94 | 44.8 | 0.812 | 35 | 21.7 | 13.3 | 0.50 |  | 0.7779344 | 0.7560092 | 0.7193162 | 0.686066 | 0.0681312 | 0.0438504 | 0.036693 | 0.0166251 |  | 0.4224 | 0.6096 | 0.8272 | 1126 | 0.2149333
| 4 | HK3 | 3.7 | - | 4.0 |  |  |  | 1.4 | 5.5 | 15.2 | 18.3 | 3.8 | 19 | 7.4 | 29.4 | 27.2 | 1.93 | 1.52 | 2.69 | 95 | 43.5 | 0.77 | 34.6 | 19.7 | 14.9 | 0.50 |  | 0.733715 | 0.707873 | 0.671765 | 0.636719 | 0.07257 | 0.051684 | 0.036108 | 0.017523 |  | 0.3552 | 0.5296 | 0.6944 | 937 | 0.1872
| 5 | HK4 | 3.7 | - | 4.0 |  |  |  | 1.6 | 6.7 | 10.3 | 16.7 | 3.7 | 23.7 | 10.3 | 27 | 29 | 1.89 | 1.47 | 2.69 | 94 | 45.4 | 0.83 | 36.7 | 21.3 | 15.4 | 0.50 |  | 0.793766 | 0.765218 | 0.727703 | 0.69458 | 0.072468 | 0.057096 | 0.037515 | 0.0165615 |  | 0.3664 | 0.5376 | 0.712 | 948 | 0.1930667
| Trung bình | [7 empty] | 1.3 | 6.8 | 12.4 | 18.2 | 4 | 19.6 | 8.6 | 29.1 | 28.14 | 1.91 | 1.490557 | 2.692 | 94 | 45 | 0.806 | 35.34 | 20.74 | 14.6 | 0.51 |  | 0.76599252 | 0.7384636 | 0.69753165 | 0.65883023 | 0.07241496 | 0.05505784 | 0.04093195 | 0.01935071 |  | 0.36512 | 0.52768 | 0.70816 | 944 | 0.191
Lớp 3: Sét tính dẻo thấp đôi chỗ lẫn sạn sỏi Laterit (CL), màu nâu vàng, nâu đỏ, trạng thái dẻo cứng đến nửa cứng | 1 | HK1 | 5.7 | - | 6.0 |  | 7.9 | 7.6 | 5.4 | 4.5 | 6 | 10 | 2.9 | 18.2 | 9.8 | 27.7 | 23.1 | 2.02 | 1.64 | 2.72 | 95 | 39.7 | 0.659 | 38.1 | 21.5 | 16.6 | 0.10 |  | 0.6294698 | 0.60997655 | 0.58824365 | 0.561119 | 0.0590604 | 0.0389865 | 0.0217329 | 0.013562325 |  | 0.6144 | 0.936 | 1.2192 | 1649 | 0.3184
| 2 | HK1 | 7.7 | - | 8.0 |  | 1.6 | 2.4 | 3.5 | 9.3 | 10.5 | 15.6 | 3.5 | 16.1 | 8.2 | 29.3 | 27.5 | 1.91 | 1.5 | 2.7 | 93 | 44.4 | 0.8 | 33.5 | 21.5 | 12.0 | 0.50 |  | 0.76346 | 0.73412 | 0.69686 | 0.65816 | 0.07308 | 0.05868 | 0.03726 | 0.01935 |  | 0.4 | 0.592 | 0.7952 | 1110 | 0.2005333
| 3 | HK2 | 5.7 | - | 6.0 |  | 18.7 | 4.3 | 0.8 | 1.1 | 3 | 7.8 | 2.2 | 20.9 | 18.3 | 22.9 | 24.7 | 1.98 | 1.59 | 2.71 | 95 | 41.3 | 0.704 | 38.7 | 21 | 17.7 | 0.21 |  | 0.6721352 | 0.6538172 | 0.6305576 | 0.6059348 | 0.0637296 | 0.036636 | 0.0232596 | 0.0123114 |  | 0.5888 | 0.8544 | 1.152 | 1543 | 0.3018667
| 4 | HK3 | 5.7 | - | 6.0 | 1.7 | 5.6 | 7 | 4.8 | 5.1 | 8 | 13.1 | 2.9 | 15.6 | 9.2 | 27 | 23.2 | 2.01 | 1.63 | 2.72 | 94 | 40.1 | 0.669 | 37.6 | 20 | 17.6 | 0.18 |  | 0.6402932 | 0.61934725 | 0.59798405 | 0.5785402 | 0.0574136 | 0.0418919 | 0.0213632 | 0.009721925 |  | 0.608 | 0.8896 | 1.1744 | 1548 | 0.3242667
| 5 | HK4 | 5.7 | - | 6.0 |  | 6.9 | 5.2 | 2.5 | 2.5 | 4.1 | 7.5 | 3.7 | 30.8 | 16.1 | 20.7 | 25.1 | 1.97 | 1.57 | 2.71 | 94 | 42.1 | 0.726 | 38.5 | 21.5 | 17.0 | 0.21 |  | 0.6967443 | 0.6773268 | 0.6541984 | 0.6352987 | 0.0585114 | 0.038835 | 0.0231284 | 0.00944985 |  | 0.5728 | 0.8464 | 1.152 | 1609 | 0.2778667
| 6 | HK4 | 7.7 | - | 8.0 |  |  | 2.4 | 3.6 | 3.5 | 4.3 | 11.4 | 4.5 | 32 | 12.9 | 25.4 | 26.3 | 1.95 | 1.54 | 2.71 | 94 | 43.2 | 0.76 | 40 | 21.2 | 18.8 | 0.27 |  | 0.7292 | 0.707552 | 0.67992 | 0.661968 | 0.0616 | 0.043296 | 0.027632 | 0.008976 |  | 0.5536 | 0.824 | 1.048 | 1353 | 0.3141333
| Trung bình |  |  |  |  | 0.3 | 6.8 | 4.8 | 3.4 | 4.3 | 6 | 10.9 | 3.3 | 22.3 | 12.4 | 25.5 | 24.98333 | 1.973333 | 1.578877 | 2.711667 | 94 | 42 | 0.717 | 37.73333 | 21.11667 | 16.61667 | 0.23 |  | 0.6885504 | 0.6670233 | 0.64129395 | 0.6168368 | 0.0622325 | 0.04305423 | 0.02572935 | 0.01222858 |  | 0.5562667 | 0.8237333 | 1.090133 | 1457 | 0.29
| Độ lệch chuẩn | [15 empty] | 1.725592 | 0.04033196 |  | 0.007527727 |  |  |  | 2.22411 | 0.5845226 | [12 empty] | 0.07976713 | 0.1200807 | 0.1550322 | 1436 | 0.273
| Hệ số biến đổi | [15 empty] | 0.06906971 | 0.02043849 |  | 0.002776052 |  |  |  | 0.05894285 | 0.02768063 | [12 empty] | 0.1433973 | 0.1457762 | 0.142214 | 1425 | 0.258
Lớp 4: Cát bụi (SM), màu nâu vàng, nâu đỏ, kết cấu chặt vừa | 1 | HK1 | 9.7 | - | 10.0 |  |  |  | 3.6 | 19.4 | 28.4 | 21.4 | 1.9 | 9.9 | 6.7 | 8.7 | 18.8 | 2.03 | 1.71 | 2.67 | 89 | 35.9 | 0.561 | 24.7 | 18.1 | 6.6 | 0.11 |  | 0.5369606 | 0.5224433 | 0.50956505 | 0.4977795 | 0.0480788 | 0.0290346 | 0.01287825 | 0.005892775 |  | 0.6704 | 1.2784 | 1.8704 | 3057 | 0.07306667
| 2 | HK2 | 7.7 | - | 8.0 |  |  |  | 3.1 | 9.9 | 44.7 | 19.3 | 2.9 | 8.8 | 3.9 | 7.4 | 19.3 | 2.01 | 1.68 | 2.67 | 87 | 37.1 | 0.589 | 23 | 16.3 | 6.7 | 0.45 |  | 0.563576 | 0.5500695 | 0.536563 | 0.52138805 | 0.050848 | 0.027013 | 0.0135065 | 0.007587475 |  | 0.648 | 1.224 | 1.8144 | 3015 | 0.0624
| 3 | HK2 | 9.7 | - | 10.0 |  |  | 1.8 | 3 | 6.5 | 34.7 | 28.2 | 3.9 | 10.6 | 4.4 | 6.9 | 18.7 | 2.03 | 1.71 | 2.67 | 89 | 35.9 | 0.561 | 23.7 | 16.8 | 6.9 | 0.28 |  | 0.53719475 | 0.5213506 | 0.5083943 | 0.49457945 | 0.0476105 | 0.0316883 | 0.0129563 | 0.006907425 |  | 0.6608 | 1.2656 | 1.8528 | 3047 | 0.06773333
| 4 | HK3 | 7.7 | - | 8.0 |  |  |  | 1.1 | 5.9 | 38.9 | 20.6 | 4.7 | 13 | 6.5 | 9.3 | 18.7 | 2.03 | 1.71 | 2.67 | 89 | 35.9 | 0.561 | 24.5 | 17.6 | 6.9 | 0.16 |  | 0.53719475 | 0.52345795 | 0.5105797 | 0.50113565 | 0.0476105 | 0.0274736 | 0.01287825 | 0.004722025 |  | 0.6576 | 1.2576 | 1.8416 | 3037 | 0.06826667
| 5 | HK3 | 9.7 | - | 10.0 |  |  | 27 | 13.7 | 6.7 | 5.8 | 12.7 | 3.7 | 14 | 8.7 | 7.7 | 18.3 | 2.04 | 1.72 | 2.67 | 89 | 35.6 | 0.552 | 24.2 | 17.5 | 6.7 | 0.12 |  | 0.52872 | 0.5154504 | 0.502724 | 0.4903856 | 0.04656 | 0.0265392 | 0.0127264 | 0.0061692 |  | 0.6576 | 1.2912 | 1.8576 | 3057 | 0.0688
| 6 | HK4 | 9.7 | - | 10.0 |  |  |  |  | 3.5 | 4.2 | 59 | 5.9 | 15.4 | 5.1 | 6.9 | 19 | 2.04 | 1.71 | 2.67 | 90 | 35.9 | 0.561 | 23.3 | 16.4 | 6.9 | 0.38 |  | 0.5371167 | 0.52533115 | 0.51268705 | 0.5069894 | 0.0477666 | 0.0235711 | 0.0126441 | 0.002848825 |  | 0.664 | 1.28 | 1.864 | 3057 | 0.06933333
| Trung bình | [6 empty] | 4.8 | 4 | 8.7 | 26.1 | 26.9 | 3.8 | 12 | 5.9 | 7.8 | 18.8 | 2.03 | 1.708754 | 2.67 | 89 | 36 | 0.563 | 23.9 | 17.11667 | 6.783333 | 0.25 |  | 0.5401271 | 0.5263505 | 0.51341885 | 0.5020429 | 0.04807907 | 0.0275533 | 0.01293163 | 0.005687954 |  | 0.6597333 | 1.266133 | 1.850133 | 3046 | 0.068
| Độ lệch chuẩn | [15 empty] | 0.334664 | 0.01095445 |  | 0 |  |  |  | 0.678233 | 0.7250287 | [12 empty] | 0.007481889 | 0.02374621 | 0.02007772 | 3031 | 0.06
| Hệ số biến đổi | [15 empty] | 0.01780128 | 0.005396281 |  | 0 |  |  |  | 0.02837795 | 0.04235806 | [12 empty] | 0.01134078 | 0.01875491 | 0.01085204 | 3014 | 0.054
Lớp 5: Sét tính dẻo thấp (CL), màu nâu vàng, trạng thái dẻo cứng đến nửa cứng | 1 | HK1 | 11.7 | - | 12.0 | [5 empty] | 3.8 | 3.1 | 1.1 | 26.6 | 17.7 | 47.7 | 26.1 | 1.95 | 1.55 | 2.71 | 95 | 42.8 | 0.748 | 44.5 | 22.1 | 22.4 | 0.18 |  | 0.720032 | 0.7002796 | 0.6765068 | 0.652297 | 0.055936 | 0.0395048 | 0.0237728 | 0.0121049 |  | 0.56 | 0.808 | 1.064 | 1408 | 0.3066667
| 2 | HK2 | 11.7 | - | 12.0 | [5 empty] | 2.3 | 5.9 | 2.7 | 31.5 | 21 | 36.6 | 28.3 | 1.92 | 1.5 | 2.7 | 96 | 44.4 | 0.8 | 43.6 | 21.2 | 22.4 | 0.32 |  | 0.76625 | 0.74132 | 0.7136 | 0.6803 | 0.0675 | 0.04986 | 0.02772 | 0.01665 |  | 0.4608 | 0.68 | 0.8912 | 1208 | 0.2469333
| 3 | HK2 | 13.7 | - | 14.0 | [5 empty] | 2.2 | 4.9 | 2.5 | 18.9 | 17.1 | 54.4 | 29.5 | 1.91 | 1.47 | 2.7 | 95 | 45.6 | 0.837 | 42.6 | 21.7 | 20.9 | 0.37 |  | 0.80035185 | 0.77628715 | 0.7455174 | 0.7142884 | 0.0732963 | 0.0481294 | 0.03076975 | 0.0156145 |  | 0.4352 | 0.616 | 0.8288 | 1108 | 0.2330667
| 4 | HK3 | 11.7 | - | 12.0 | [5 empty] | 4.8 | 7.2 | 2.6 | 32 | 16.5 | 36.9 | 25.8 | 1.97 | 1.57 | 2.71 | 96 | 42.1 | 0.726 | 45.3 | 21.7 | 23.6 | 0.17 |  | 0.6959676 | 0.6774131 | 0.6546299 | 0.631933 | 0.0600648 | 0.037109 | 0.0227832 | 0.01134845 |  | 0.5984 | 0.8528 | 1.1408 | 1510 | 0.3216
| 5 | HK3 | 13.7 | - | 14.0 | [5 empty] | 3.7 | 8.9 | 3.6 | 25.3 | 15.8 | 42.7 | 27.3 | 1.93 | 1.52 | 2.7 | 95 | 43.7 | 0.776 | 44.3 | 21.2 | 23.1 | 0.26 |  | 0.7443872 | 0.7248512 | 0.694748 | 0.6567416 | 0.0632256 | 0.039072 | 0.0301032 | 0.0190032 |  | 0.4448 | 0.656 | 0.8752 | 1208 | 0.2282667
| 6 | HK4 | 11.7 | - | 12.0 | [5 empty] | 2.8 | 6.5 | 2.3 | 24.9 | 18.9 | 44.6 | 22.6 | 2.02 | 1.65 | 2.72 | 95 | 39.3 | 0.648 | 42.9 | 21.6 | 21.3 | 0.05 |  | 0.621632 | 0.6017736 | 0.582492 | 0.564776 | 0.052736 | 0.0397168 | 0.0192816 | 0.008858 |  | 0.6928 | 0.9968 | 1.3104 | 1709 | 0.3824
| Trung bình | [9 empty] | 3.3 | 6.1 | 2.5 | 26.5 | 17.8 | 43.8 | 26.6 | 1.95 | 1.540284 | 2.706667 | 95 | 43 | 0.757 | 43.86667 | 21.58333 | 22.28333 | 0.23 |  | 0.7247701 | 0.7036541 | 0.6779157 | 0.650056 | 0.06212645 | 0.042232 | 0.025738425 | 0.01392984 |  | 0.532 | 0.7682667 | 1.0184 | 1340 | 0.286
| Độ lệch chuẩn | [15 empty] | 2.394995 | 0.04049691 |  | 0.008164966 |  |  |  | 1.02502 | 0.3430258 | [12 empty] | 0.1030467 | 0.1445905 | 0.1870611 | 1329 | 0.275
| Hệ số biến đổi | [15 empty] | 0.0900374 | 0.02076765 |  | 0.003016613 |  |  |  | 0.02336672 | 0.01589309 | [12 empty] | 0.1936968 | 0.1882035 | 0.1836814 | 1322 | 0.266
Lớp 6: Cát bụi (SM), màu xám vàng, kết cấu chặt vừa | 1 | HK2 | 15.7 | - | 16.0 |  |  |  | 2.7 | 8.8 | 40.2 | 19.9 | 3.5 | 10.8 | 6 | 8.1 | 20.2 | 2.01 | 1.67 | 2.67 | 90 | 37.5 | 0.599 | 23.3 | 16.9 | 6.4 | 0.52 |  | 0.5742155 | 0.56166335 | 0.54823175 | 0.5312024 | 0.049569 | 0.0251043 | 0.0134316 | 0.008514675 |  | 0.6528 | 1.2368 | 1.8272 | 3025 | 0.06453333
| 2 | HK2 | 17.7 | - | 18.0 |  |  |  | 4.2 | 10.4 | 37.5 | 21.3 | 2.4 | 9.8 | 6 | 8.4 | 18.9 | 2.04 | 1.72 | 2.67 | 91 | 35.6 | 0.552 | 23.7 | 17.3 | 6.4 | 0.25 |  | 0.528332 | 0.5171576 | 0.5045088 | 0.4971368 | 0.047336 | 0.0223488 | 0.0126488 | 0.003686 |  | 0.6576 | 1.2928 | 1.8592 | 3059 | 0.06826667
| 3 | HK3 | 15.7 | - | 16.0 | [5 empty] | 35.5 | 31.5 | 3.7 | 13.2 | 6.5 | 9.6 | 19.9 | 2.02 | 1.68 | 2.67 | 90 | 37.1 | 0.589 | 23.3 | 16.7 | 6.6 | 0.48 |  | 0.5638938 | 0.5487983 | 0.5351329 | 0.5205141 | 0.0502124 | 0.030191 | 0.0136654 | 0.0073094 |  | 0.6496 | 1.2336 | 1.8208 | 3021 | 0.06346667
| 4 | HK3 | 17.7 | - | 18.0 | [5 empty] | 33.8 | 34 | 4.2 | 12.7 | 5.5 | 9.8 | 19.1 | 2.02 | 1.7 | 2.67 | 89 | 36.3 | 0.571 | 23.6 | 16.7 | 6.9 | 0.35 |  | 0.5466495 | 0.5321963 | 0.51892135 | 0.5020331 | 0.048701 | 0.0289064 | 0.01327495 | 0.008444125 |  | 0.6576 | 1.2384 | 1.8368 | 3031 | 0.06506667
| 5 | HK3 | 19.7 | - | 20.0 |  |  |  |  | 0.5 | 43.8 | 28.3 | 3.5 | 9.5 | 5.8 | 8.6 | 19.8 | 2.03 | 1.69 | 2.67 | 91 | 36.7 | 0.58 | 22.7 | 16.3 | 6.4 | 0.55 |  | 0.556221 | 0.542475 | 0.529519 | 0.517037 | 0.047558 | 0.027492 | 0.012956 | 0.006241 |  | 0.6608 | 1.2528 | 1.8464 | 3039 | 0.06773333
| 6 | HK4 | 13.7 | - | 14.0 |  |  |  |  | 5 | 6.5 | 57.4 | 5.5 | 14 | 5 | 6.6 | 20.2 | 2.01 | 1.67 | 2.67 | 90 | 37.5 | 0.599 | 23.1 | 17 | 6.1 | 0.52 |  | 0.5742155 | 0.56150345 | 0.54743225 | 0.53144225 | 0.049569 | 0.0254241 | 0.0140712 | 0.007995 |  | 0.6528 | 1.2176 | 1.8208 | 3017 | 0.0624
| Trung bình | [7 empty] | 1.1 | 4.1 | 32.9 | 32.1 | 3.8 | 11.7 | 5.8 | 8.5 | 19.68333 | 2.021667 | 1.68918 | 2.67 | 90 | 37 | 0.581 | 23.28333 | 16.81667 | 6.466667 | 0.44 |  | 0.55725455 | 0.5439657 | 0.5306243 | 0.5165609 | 0.04882423 | 0.02657777 | 0.013341325 | 0.0070317 |  | 0.6552 | 1.245333 | 1.8352 | 3032 | 0.066
| Độ lệch chuẩn | [15 empty] | 0.556477 | 0.01169045 |  | 0 |  |  |  | 0.3600926 | 0.3371449 | [12 empty] | 0.004141497 | 0.02583228 | 0.01537999 | 3016 | 0.056
| Hệ số biến đổi | [15 empty] | 0.02827148 | 0.005782581 |  | 0 |  |  |  | 0.01546568 | 0.02004826 | [12 empty] | 0.006320967 | 0.02074327 | 0.008380551 | 3007 | 0.047
Lớp 7: Sét tính dẻo thấp (CL), màu nâu vàng, nâu đỏ, xám xanh, trạng thái dẻo cứng đến cứng | 1 | HK1 | 13.7 | - | 14.0 | [5 empty] | 2.6 | 9.7 | 3.4 | 28.9 | 15.7 | 39.7 | 23.5 | 2.01 | 1.63 | 2.72 | 96 | 40.1 | 0.669 | 44.8 | 22.9 | 21.9 | 0.03 |  | 0.6417953 | 0.6247715 | 0.60432625 | 0.58546655 | 0.0544094 | 0.0340476 | 0.02044525 | 0.00942985 |  | 0.6544 | 0.9408 | 1.2448 | 1626 | 0.3562667
| 2 | HK1 | 15.7 | - | 16.0 | [6 empty] | 3 | 1.3 | 30.4 | 18.7 | 46.6 | 22.3 | 2.03 | 1.66 | 2.72 | 95 | 39 | 0.639 | 45.7 | 22.4 | 23.3 | <0 |  | 0.614415 | 0.59843475 | 0.58040575 | 0.563606 | 0.04917 | 0.0319605 | 0.018029 | 0.008399875 |  | 0.7248 | 1.032 | 1.3376 | 1702 | 0.4186667
| 3 | HK1 | 17.7 | - | 18.0 | [5 empty] | 0.6 | 4.7 | 2.1 | 39.3 | 17 | 36.3 | 23.7 | 2.02 | 1.63 | 2.72 | 96 | 40.1 | 0.669 | 46.2 | 21.7 | 24.5 | 0.08 |  | 0.64271325 | 0.62769225 | 0.607247 | 0.587219 | 0.0525735 | 0.030042 | 0.02044525 | 0.010014 |  | 0.6816 | 1.0128 | 1.3136 | 1732 | 0.3706667
| 4 | HK1 | 19.7 | - | 20.0 | [6 empty] | 4.9 | 3.2 | 32.7 | 17.4 | 41.8 | 22.5 | 2.03 | 1.66 | 2.72 | 96 | 39 | 0.639 | 46.8 | 22.9 | 23.9 | <0 |  | 0.614415 | 0.59777915 | 0.57876675 | 0.56024605 | 0.04917 | 0.0332717 | 0.0190124 | 0.00926035 |  | 0.7136 | 0.9856 | 1.3008 | 1621 | 0.4128
| 5 | HK2 | 19.7 | - | 20.0 | [5 empty] | 0.4 | 3.6 | 2.6 | 18.3 | 20.4 | 54.7 | 21.1 | 2.05 | 1.69 | 2.73 | 94 | 38.1 | 0.615 | 42.5 | 21.7 | 20.8 | <0 |  | 0.5922285 | 0.57438275 | 0.55726375 | 0.5437785 | 0.045543 | 0.0356915 | 0.017119 | 0.006742625 |  | 0.7536 | 1.0816 | 1.4128 | 1814 | 0.4234667
| 6 | HK4 | 15.7 | - | 16.0 | [6 empty] | 2 | 1.5 | 18.3 | 25.7 | 52.5 | 28.1 | 1.94 | 1.51 | 2.71 | 96 | 44.3 | 0.795 | 45.2 | 21.8 | 23.4 | 0.27 |  | 0.76224125 | 0.74285525 | 0.718533 | 0.68523575 | 0.0655175 | 0.038772 | 0.02432225 | 0.016648625 |  | 0.5408 | 0.7728 | 1.0368 | 1355 | 0.2874667
| 7 | HK4 | 17.7 | - | 18.0 | [6 empty] | 2.1 | 1.1 | 14.7 | 28 | 54.1 | 26.3 | 1.96 | 1.55 | 2.71 | 95 | 42.8 | 0.748 | 44.6 | 21.6 | 23.0 | 0.20 |  | 0.7195076 | 0.7015906 | 0.678517 | 0.661037 | 0.0569848 | 0.035834 | 0.0230736 | 0.00874 |  | 0.608 | 0.8896 | 1.16 | 1525 | 0.3338667
| 8 | HK4 | 19.7 | - | 20.0 | [6 empty] | 2.9 | 1.6 | 21.5 | 30.3 | 43.7 | 25.921 | 1.97 | 1.56 | 2.71 | 95 | 42.4 | 0.737 | 45.3 | 22.5 | 22.8 | 0.15 |  | 0.7100765 | 0.6925328 | 0.6723836 | 0.65336345 | 0.053847 | 0.0350874 | 0.0201492 | 0.009510075 |  | 0.6336 | 0.92 | 1.192 | 1535 | 0.3568
| Trung bình | [9 empty] | 0.4 | 4.1 | 2.1 | 25.5 | 21.7 | 46.2 | 24.17763 | 2.00125 | 1.611603 | 2.7175 | 96 | 41 | 0.686 | 45.1375 | 22.1875 | 22.9 | 0.09 |  | 0.66217405 | 0.6450049 | 0.6246803875 | 0.6049940375 | 0.0534019 | 0.0343383375 | 0.02032449375 | 0.009843175 |  | 0.6638 | 0.9544 | 1.2498 | 1620 | 0.37
| Độ lệch chuẩn | [15 empty] | 2.373299 | 0.03943802 |  | 0.007071068 |  |  |  | 1.287231 | 0.5514591 | [12 empty] | 0.06951358 | 0.09645985 | 0.1181695 | 1604 | 0.357
| Hệ số biến đổi | [15 empty] | 0.09816097 | 0.01970669 |  | 0.002602049 |  |  |  | 0.028518 | 0.02485449 | [12 empty] | 0.1047207 | 0.1010686 | 0.0945507 | 1553 | 0.343
|  | Ghi chuù: |  |  |  | jtc , Ctc | : Giaù trò tieâu chuaån cuûa goùc ma saùt trong vaø löïc dính | [30 empty] | TỔNG HỢP
[6 empty] | jI , CI | : Giaù trò tính toaùn cuûa goùc ma saùt trong vaø löïc dính öùng vôùi ñoä tin caäy a= 0,95
[6 empty] | jII , CII | : Giaù trò tính toaùn cuûa goùc ma saùt trong vaø löïc dính öùng vôùi ñoä tin caäy a= 0,85
[6 empty] | * | : Giaù trò loaïi khoûi taäp hôïp thoáng keâ | [30 empty] | TRỊNH MINH KHIÊM