## THONG KE
BẢNG THỐNG KÊ KẾT QUẢ THÍ NGHIỆM CÁC LỚP ĐẤT
CÔNG TRÌNH: TRƯỜNG TIỂU HỌC TÂN PHƯỚC KHÁNH B
ĐỊA ĐIỂM: PHƯỜNG TÂN PHƯỚC KHÁNH, THỊ XÃ TÂN UYÊN, TỈNH BÌNH DƯƠNG
TÊN LỚP - LAYER NAME | Số thứ tự - No. | Số hiệu lỗ khoan Boring No. | Độ sâu mẫu Depth m |  |  | Thành phần hạt - Grain Size Distribution, % | [10 empty] | Độ ẩm - Moisture Cont. | Khối lượng thể tích - Wet density | Khối lượng thể tích khô - Dry density | Khối lượng riêng - Special Gravity | Độ bão hòa - Deg. of Saturation | Độ rỗng - Porosity | Hệ số rỗng - Void ratio | Giới hạn chảy - Liquid Limits | Giới hạn dẻo - Plastic Limits | Chỉ số dẻo - Plasticity Index | Độ sệt - Liquidity | Thí nghiệm nén nhanh - | [8 empty] | Thí nghiệm cắt phẳng - Direct shear test
[6 empty] | Sạn-Gravel |  |  | Cát-Sand |  |  |  |  | Bụi bột-Silt |  | Sét-Clay | [11 empty] | Compression test
[6 empty] | > 10.0 mm | 10.0 - 5.0 mm | 5.0 - 2.0 mm | 2.0 - 1.0 mm | 1.0 - 0.5 mm | 0.5 - 0.25 mm | 0.25 - 0.08 mm | 0.08 - 0.06 mm | 0.06 - 0.01 mm | 0.01 - 0.002 mm | < 0.002 mm | [11 empty] | Hệ số rỗng ứng với các cấp áp lực - |  |  |  |  | Hệ số nén lún |  |  |  | Ứng suất cắt ứng |  |  |  | Góc ma sát trong - Int. Friction angle | Lực dính - Cohesion
[28 empty] | Void ratio correspond to the load |  |  |  |  | Coefficient of compressibility |  |  |  | Normal Stress correspond
[28 empty] | P (kG/cm2 ) |  |  |  |  | av (kG/cm²) |  |  |  | P (kG/cm2 )
[17 empty] | W | gw | gd | D | Sr | n | eo | Wl | Wp | Ip | B | 0.25 | 0.5 | 1 | 2 | 4 | 0-0.50 | 0.5-1.0 | 1.0-2.0 | 2.0-4.0 | 0.5 | 1 | 2 | 3 | j | C
|  |  | m |  |  | mm | mm | mm | mm | mm | mm | mm | mm | mm | mm | mm | % | g/cm3 | g/cm3 |  | % | % |  | % | % | % | [14 empty] | độ - degree | kG/cm2
Lớp 1a: Sét tính dẻo thấp (CL), màu nâu vàng, xám trắng, trạng thái dẻo mềm | 1 | HK1 | 1.7 | - | 2.0 |  |  |  | 0.5 | 3.7 | 10.4 | 17.2 | 5.9 | 23.6 | 8 | 30.7 | 30.5 | 1.86 | 1.43 | 2.69 | 93 | 46.8 | 0.881 | 37.6 | 21.9 | 15.7 | 0.55 |  | 0.83820725 | 0.8087696 | 0.7638137 | 0.71594225 | 0.0855855 | 0.0588753 | 0.0449559 | 0.023935725 |  | 0.3632 | 0.5344 | 0.6976 | 929 | 0.1973333
| 2 | HK2 | 1.7 | - | 2.0 |  |  |  | 3.3 | 4.4 | 8.6 | 12.8 | 4.2 | 22.7 | 9.8 | 34.2 | 31.4 | 1.85 | 1.41 | 2.69 | 93 | 47.6 | 0.908 | 40.2 | 21.8 | 18.4 | 0.52 |  | 0.8670734 | 0.829295 | 0.7865558 | 0.7442936 | 0.0818532 | 0.0755568 | 0.0427392 | 0.0211311 |  | 0.3568 | 0.512 | 0.672 | 857 | 0.1984
| Trung bình | [7 empty] | 1.3 | 4.1 | 9.5 | 15 | 5.1 | 23.2 | 8.9 | 32.5 | 30.95 | 1.855 | 1.416571 | 2.69 | 93 | 47 | 0.899 | 38.9 | 21.85 | 17.05 | 0.53 |  | 0.852640325 | 0.8190323 | 0.77518475 | 0.730117925 | 0.08371935 | 0.06721605 | 0.04384755 | 0.0225334125 |  | 0.36 | 0.5232 | 0.6848 | 915 | 0.198
Lớp 1b: Sét tính dẻo thấp (CL), màu nâu vàng, trạng thái dẻo cứng | 1 | HK3 | 1.7 | - | 2.0 |  |  |  | 0.5 | 1.7 | 10 | 22 | 5.5 | 25 | 8 | 27.3 | 28.8 | 1.9 | 1.48 | 2.7 | 94 | 45.2 | 0.824 | 36.5 | 21.2 | 15.3 | 0.50 |  | 0.788432 | 0.7617104 | 0.7276928 | 0.68948 | 0.071136 | 0.0534432 | 0.0340176 | 0.0191064 |  | 0.4064 | 0.5696 | 0.768 | 1014 | 0.2197333
| Trung bình | [6 empty] | 0 | 0.5 | 1.7 | 10 | 22 | 5.5 | 25 | 8 | 27.3 | 28.8 | 1.9 | 1.48 | 2.7 | 94 | 45.2 | 0.824 | 36.5 | 21.2 | 15.3 | 0.50 |  | 0.788432 | 0.7617104 | 0.7276928 | 0.68948 | 0.071136 | 0.0534432 | 0.0340176 | 0.0191064 |  | 0.4064 | 0.5696 | 0.768 | 1014 | 0.2197333
Lớp 2: Sét tính dẻo thấp đôi chỗ lẫn sạn sỏi Laterit (CL), màu nâu vàng, nâu đỏ, trạng thái dẻo cứng đến nửa cứng | 1 | HK1 | 3.7 | - | 4.0 | 8.4 | 8.5 | 3.4 | 1.5 | 2.3 | 5.8 | 11.8 | 3.1 | 22 | 9.7 | 23.5 | 22.8 | 2.02 | 1.64 | 2.72 | 94 | 39.7 | 0.659 | 41.5 | 21.7 | 19.8 | 0.06 |  | 0.6319583 | 0.61146965 | 0.5911469 | 0.574391 | 0.0540834 | 0.0409773 | 0.02032275 | 0.00837795 |  | 0.6624 | 0.9536 | 1.24 | 1606 | 0.3744
| 2 | HK1 | 5.7 | - | 6.0 |  | 4.9 | 4.3 | 1.5 | 1.6 | 3.1 | 6.5 | 2.9 | 28.1 | 17 | 30.1 | 24.6 | 1.98 | 1.59 | 2.71 | 95 | 41.3 | 0.704 | 39.5 | 21.2 | 18.3 | 0.19 |  | 0.6742652 | 0.6567992 | 0.6356696 | 0.6161588 | 0.0594696 | 0.034932 | 0.0211296 | 0.0097554 |  | 0.6128 | 0.8784 | 1.168 | 1530 | 0.3312
| 3 | HK1 | 7.7 | - | 8.0 |  |  |  | 1.7 | 5.4 | 11.9 | 16 | 4.5 | 21.9 | 9.2 | 29.4 | 24.8 | 1.97 | 1.58 | 2.71 | 94 | 41.7 | 0.715 | 38.6 | 21.8 | 16.8 | 0.18 |  | 0.68413 | 0.663893 | 0.63911125 | 0.61304325 | 0.06174 | 0.040474 | 0.02478175 | 0.013034 |  | 0.5696 | 0.856 | 1.112 | 1510 | 0.3034667
| 4 | HK1 | 9.7 | - | 10.0 |  |  |  |  | 0.1 | 16.7 | 21.9 | 4 | 21.3 | 13.6 | 22.4 | 27.3 | 1.92 | 1.51 | 2.7 | 94 | 44.1 | 0.788 | 34.7 | 22.3 | 12.4 | 0.40 |  | 0.754922 | 0.7328402 | 0.702176 | 0.665522 | 0.066156 | 0.0441636 | 0.0306642 | 0.018327 |  | 0.4368 | 0.664 | 0.8672 | 1208 | 0.2256
| 5 | HK2 | 3.7 | - | 4.0 | 4.2 | 5.8 | 3.7 | 3.1 | 4.2 | 6.9 | 15.3 | 3.5 | 18.4 | 13.8 | 21.1 | 22.2 | 2.03 | 1.66 | 2.72 | 94 | 39 | 0.639 | 39.7 | 21.9 | 17.8 | 0.02 |  | 0.61351355 | 0.5955665 | 0.57663605 | 0.5532803 | 0.0509729 | 0.0358941 | 0.01893045 | 0.011677875 |  | 0.64 | 0.9296 | 1.248 | 1654 | 0.3312
| 6 | HK2 | 5.7 | - | 6.0 |  | 3.1 | 5.6 | 4.6 | 6.7 | 8.6 | 12.8 | 3.1 | 20.9 | 10.5 | 24.1 | 26.5 | 1.95 | 1.54 | 2.71 | 94 | 43.2 | 0.76 | 38.6 | 21.7 | 16.9 | 0.28 |  | 0.729992 | 0.71028 | 0.684584 | 0.65836 | 0.060016 | 0.039424 | 0.025696 | 0.013112 |  | 0.536 | 0.7856 | 1.0416 | 1411 | 0.2821333
| 7 | HK2 | 7.7 | - | 8.0 |  |  |  | 0.3 | 1.7 | 10.9 | 27.7 | 5.2 | 22.6 | 7.9 | 23.7 | 29.6 | 1.91 | 1.47 | 2.7 | 95 | 45.6 | 0.837 | 35.9 | 21.5 | 14.4 | 0.56 |  | 0.79833115 | 0.7699495 | 0.7335769 | 0.69454065 | 0.0773377 | 0.0567633 | 0.0363726 | 0.019518125 |  | 0.3808 | 0.5504 | 0.7392 | 1009 | 0.1984
| 8 | HK3 | 3.7 | - | 4.0 | 11.9 | 9.7 | 3.4 | 0.5 | 0.7 | 2.5 | 11 | 3.2 | 13.5 | 8.7 | 34.9 | 22.8 | 2.03 | 1.65 | 2.73 | 95 | 39.6 | 0.655 | 39.5 | 21.7 | 17.8 | 0.06 |  | 0.628851 | 0.6121355 | 0.59268925 | 0.5730775 | 0.052298 | 0.033431 | 0.01944625 | 0.009805875 |  | 0.6864 | 0.9856 | 1.3072 | 1714 | 0.3722667
| 9 | HK3 | 5.7 | - | 6.0 | 10.9 | 3.9 | 3.5 | 0.9 | 1.3 | 3.3 | 10.8 | 3.5 | 15.8 | 16.1 | 30 | 23.1 | 2 | 1.62 | 2.72 | 93 | 40.4 | 0.679 | 40.2 | 21 | 19.2 | 0.11 |  | 0.6509607 | 0.6282942 | 0.6066351 | 0.58657105 | 0.0560786 | 0.045333 | 0.0216591 | 0.010032025 |  | 0.5968 | 0.8624 | 1.152 | 1530 | 0.3152
| 10 | HK3 | 7.7 | - | 8.0 |  |  |  | 0.6 | 3.9 | 9.4 | 14.8 | 3.8 | 25.8 | 11 | 30.7 | 26.2 | 1.95 | 1.55 | 2.71 | 95 | 42.8 | 0.748 | 38.5 | 22.1 | 16.4 | 0.25 |  | 0.7164486 | 0.6932876 | 0.667592 | 0.6371768 | 0.0631028 | 0.046322 | 0.0256956 | 0.0152076 |  | 0.5376 | 0.8 | 1.072 | 1457 | 0.2688
| 11 | HK3 | 9.7 | - | 10.0 |  |  |  | 0.6 | 0.5 | 2.8 | 33 | 5.9 | 24.7 | 11.6 | 20.9 | 26.8 | 1.94 | 1.53 | 2.7 | 95 | 43.3 | 0.765 | 34.2 | 22 | 12.2 | 0.39 |  | 0.73190625 | 0.71054975 | 0.682045 | 0.646745 | 0.0661875 | 0.042713 | 0.02850475 | 0.01765 |  | 0.4688 | 0.728 | 0.9312 | 1301 | 0.2469333
| Trung bình |  |  |  |  | 3.2 | 3.3 | 2.2 | 1.4 | 2.6 | 7.4 | 16.5 | 3.9 | 21.4 | 11.7 | 26.4 | 25.15455 | 1.972727 | 1.576233 | 2.711818 | 95 | 42 | 0.72 | 38.26364 | 21.71818 | 16.6 | 0.21 |  | 0.6922981 | 0.6713696 | 0.6465329 | 0.6198969 | 0.06067659 | 0.04185703 | 0.02483664 | 0.01331799 |  | 0.5570909 | 0.8176 | 1.079855 | 1439 | 0.295
| Độ lệch chuẩn | [15 empty] | 2.333394 | 0.04291641 |  | 0.009816498 |  |  |  | 2.332926 | 0.3789939 | [12 empty] | 0.09679357 | 0.1306878 | 0.1745005 | 1424 | 0.284
| Hệ số biến đổi | [15 empty] | 0.09276232 | 0.02175486 |  | 0.003619895 |  |  |  | 0.0609698 | 0.01745053 | [12 empty] | 0.1737482 | 0.1598432 | 0.1615963 | 1409 | 0.271
Lớp 3: Cát bụi đôi chỗ lẫn sạn sỏi Thạch Anh (SM), màu nâu vàng, nâu đỏ, kết cấu chặt vừa | 1 | HK1 | 11.7 | - | 12.0 |  |  |  | 0.1 | 0.1 | 22.5 | 33.8 | 5.5 | 16.8 | 10.8 | 10.4 | 20.6 | 2.02 | 1.67 | 2.67 | 92 | 37.5 | 0.599 | 23.6 | 16.8 | 6.8 | 0.56 |  | 0.573416 | 0.55702625 | 0.54311495 | 0.52888385 | 0.051168 | 0.0327795 | 0.0139113 | 0.00711555 |  | 0.64 | 1.1984 | 1.784 | 2946 | 0.06346667
| 2 | HK1 | 13.7 | - | 14.0 |  |  | 1.6 | 0.9 | 8.9 | 41.2 | 20.1 | 2.3 | 9.1 | 6.8 | 9.1 | 20.8 | 2.01 | 1.66 | 2.67 | 91 | 37.8 | 0.608 | 22.5 | 15.6 | 6.9 | 0.75 |  | 0.5829956 | 0.5707748 | 0.5560616 | 0.5361224 | 0.0500088 | 0.0244416 | 0.0147132 | 0.0099696 |  | 0.6528 | 1.2432 | 1.8368 | 3037 | 0.06026667
| 3 | HK1 | 15.7 | - | 16.0 |  |  | 3 | 1.1 | 11.9 | 39.6 | 21.3 | 1.8 | 7.6 | 4.9 | 8.8 | 20.1 | 2.02 | 1.68 | 2.67 | 91 | 37.1 | 0.589 | 23.5 | 16.7 | 6.8 | 0.50 |  | 0.56476775 | 0.55094345 | 0.5375164 | 0.52091135 | 0.0484645 | 0.0276486 | 0.01342705 | 0.008302525 |  | 0.6672 | 1.2528 | 1.8608 | 3049 | 0.06666667
| 4 | HK1 | 17.7 | - | 18.0 |  | 3.6 | 5.9 | 4 | 6.5 | 29.1 | 18.9 | 4.5 | 14 | 8.3 | 5.2 | 19 | 2.03 | 1.71 | 2.67 | 90 | 35.9 | 0.561 | 22 | 15.5 | 6.5 | 0.54 |  | 0.537585 | 0.52377015 | 0.5107358 | 0.49754535 | 0.04683 | 0.0276297 | 0.01303435 | 0.006595225 |  | 0.6608 | 1.2832 | 1.8592 | 3055 | 0.06933333
| 5 | HK1 | 19.7 | - | 20.0 |  |  | 1.6 | 0.1 | 1.5 | 55.9 | 11.6 | 2.6 | 10.9 | 9.5 | 6.3 | 19.1 | 2.02 | 1.7 | 2.67 | 89 | 36.3 | 0.571 | 24.2 | 17.6 | 6.6 | 0.23 |  | 0.5472779 | 0.5342386 | 0.520728 | 0.50761015 | 0.0474442 | 0.0260786 | 0.0135106 | 0.006558925 |  | 0.6512 | 1.2352 | 1.8224 | 3021 | 0.06506667
| 6 | HK2 | 9.7 | - | 10.0 |  |  |  | 0.1 | 14.4 | 22.6 | 22.6 | 4.7 | 18.8 | 8.6 | 8.2 | 20.3 | 2.01 | 1.67 | 2.67 | 90 | 37.5 | 0.599 | 24.1 | 17.7 | 6.4 | 0.41 |  | 0.57333605 | 0.5561468 | 0.54231545 | 0.53000315 | 0.0513279 | 0.0343785 | 0.01383135 | 0.00615615 |  | 0.6464 | 1.2096 | 1.8032 | 3002 | 0.06293333
| 7 | HK2 | 11.7 | - | 12.0 |  |  |  | 2.4 | 10.2 | 47.5 | 12.5 | 1.8 | 10.7 | 7.3 | 7.6 | 19.7 | 2.02 | 1.69 | 2.67 | 91 | 36.7 | 0.58 | 23.2 | 16.4 | 6.8 | 0.49 |  | 0.55472 | 0.540421 | 0.526991 | 0.51759 | 0.05056 | 0.028598 | 0.01343 | 0.0047005 |  | 0.6576 | 1.2496 | 1.8416 | 3037 | 0.0656
| 8 | HK2 | 13.7 | - | 14.0 |  |  | 1.5 | 2.2 | 7.6 | 46.1 | 21.3 | 1.7 | 7.6 | 4.1 | 7.9 | 19 | 2.04 | 1.71 | 2.67 | 90 | 35.9 | 0.561 | 23.3 | 16.9 | 6.4 | 0.33 |  | 0.5378972 | 0.52564335 | 0.5129212 | 0.49785755 | 0.0462056 | 0.0245077 | 0.01272215 | 0.007531825 |  | 0.6736 | 1.28 | 1.8816 | 3107 | 0.0704
| 9 | HK2 | 15.7 | - | 16.0 |  |  | 1 | 3.1 | 6.6 | 45.2 | 20.6 | 2.9 | 7.8 | 3.9 | 8.9 | 19.4 | 2.02 | 1.69 | 2.67 | 89 | 36.7 | 0.58 | 22.5 | 16.1 | 6.4 | 0.52 |  | 0.555905 | 0.542554 | 0.529203 | 0.516642 | 0.04819 | 0.026702 | 0.013351 | 0.0062805 |  | 0.6512 | 1.2448 | 1.8288 | 3029 | 0.064
| 10 | HK2 | 17.7 | - | 18.0 |  |  | 2.1 | 2.6 | 7.5 | 46.4 | 21.5 | 1.1 | 6.4 | 4 | 8.4 | 20.1 | 2.01 | 1.67 | 2.67 | 90 | 37.5 | 0.599 | 21.6 | 15.7 | 5.9 | 0.75 |  | 0.57381575 | 0.5596646 | 0.5459132 | 0.5312024 | 0.0503685 | 0.0283023 | 0.0137514 | 0.0073554 |  | 0.6496 | 1.248 | 1.824 | 3025 | 0.06613333
| 11 | HK2 | 19.7 | - | 20.0 |  |  | 1.6 | 3.5 | 6.5 | 44.7 | 21.2 | 2.6 | 8 | 3.9 | 8 | 19 | 2.02 | 1.7 | 2.67 | 89 | 36.3 | 0.571 | 22.2 | 15.9 | 6.3 | 0.49 |  | 0.5464924 | 0.53463135 | 0.52112075 | 0.5080029 | 0.0490152 | 0.0237221 | 0.0135106 | 0.006558925 |  | 0.6544 | 1.2304 | 1.8256 | 3021 | 0.0656
| 12 | HK3 | 11.7 | - | 12.0 |  | 2.1 | 8.6 | 8.4 | 10.8 | 14.2 | 16.5 | 3.4 | 21 | 7.6 | 7.4 | 20.3 | 2.01 | 1.67 | 2.67 | 90 | 37.5 | 0.599 | 24.1 | 17.4 | 6.7 | 0.43 |  | 0.57301625 | 0.55654655 | 0.543035 | 0.5256059 | 0.0519675 | 0.0329394 | 0.01351155 | 0.00871455 |  | 0.656 | 1.2528 | 1.84 | 3037 | 0.0656
| 13 | HK3 | 13.7 | - | 14.0 |  |  |  | 6.6 | 24.4 | 28.1 | 13.2 | 2.2 | 11.6 | 7.6 | 6.3 | 20.1 | 2.02 | 1.68 | 2.67 | 91 | 37.1 | 0.589 | 23.2 | 16.6 | 6.6 | 0.53 |  | 0.5638938 | 0.5494339 | 0.5359274 | 0.5200374 | 0.0502124 | 0.0289198 | 0.0135065 | 0.007945 |  | 0.656 | 1.24 | 1.8336 | 3029 | 0.0656
| 14 | HK3 | 15.7 | - | 16.0 |  |  | 5.1 | 5.2 | 20.7 | 43.6 | 7.2 | 0.9 | 6.2 | 3.9 | 7.2 | 19.8 | 2.01 | 1.68 | 2.67 | 90 | 37.1 | 0.589 | 23.6 | 17 | 6.6 | 0.42 |  | 0.563576 | 0.5473682 | 0.5335439 | 0.51725665 | 0.050848 | 0.0324156 | 0.0138243 | 0.008143625 |  | 0.6576 | 1.2288 | 1.8368 | 3031 | 0.06186667
| 15 | HK3 | 17.7 | - | 18.0 |  |  |  | 4.2 | 20.2 | 42.2 | 13.4 | 1.9 | 6.9 | 3.9 | 7.3 | 19.2 | 2.03 | 1.7 | 2.67 | 90 | 36.3 | 0.571 | 23.8 | 16.9 | 6.9 | 0.33 |  | 0.5453927 | 0.53148935 | 0.51845005 | 0.50148325 | 0.0512146 | 0.0278067 | 0.0130393 | 0.0084834 |  | 0.6576 | 1.256 | 1.8432 | 3039 | 0.06666667
| 16 | HK3 | 19.7 | - | 20.0 |  |  | 3 | 3.1 | 20.1 | 42.5 | 9.7 | 2.3 | 7 | 5.1 | 7.2 | 19 | 2.02 | 1.7 | 2.67 | 89 | 36.3 | 0.571 | 23.7 | 16.8 | 6.9 | 0.32 |  | 0.5461782 | 0.5318821 | 0.5185286 | 0.50816 | 0.0496436 | 0.0285922 | 0.0133535 | 0.0051843 |  | 0.6464 | 1.2496 | 1.8192 | 3023 | 0.0656
| Trung bình | [5 empty] | 0.3 | 2.2 | 3 | 11.1 | 38.2 | 17.8 | 2.6 | 10.7 | 6.3 | 7.8 | 19.71875 | 2.019375 | 1.686766 | 2.67 | 90 | 37 | 0.583 | 23.19375 | 16.6 | 6.6 | 0.47 |  | 0.5587666 | 0.5445334 | 0.5310066 | 0.5165571 | 0.0495918 | 0.02846639375 | 0.01352676 | 0.00722475 |  | 0.6549 | 1.2439 | 1.8338 | 3031 | 0.066
| Độ lệch chuẩn | [15 empty] | 0.6263319 | 0.008539126 |  | 0 |  |  |  | 0.801223 | 0.6870226 | [12 empty] | 0.008110569 | 0.02157702 | 0.02282174 | 3023 | 0.057
| Hệ số biến đổi | [15 empty] | 0.03176327 | 0.004228598 |  | 0 |  |  |  | 0.03454478 | 0.0413869 | [12 empty] | 0.01238444 | 0.01734627 | 0.01244506 | 3014 | 0.052
|  | Ghi chuù: |  |  |  | jtc , Ctc | : Giaù trò tieâu chuaån cuûa goùc ma saùt trong vaø löïc dính | [29 empty] | TỔNG HỢP
[6 empty] | jI , CI | : Giaù trò tính toaùn cuûa goùc ma saùt trong vaø löïc dính öùng vôùi ñoä tin caäy a= 0,95
[6 empty] | jII , CII | : Giaù trò tính toaùn cuûa goùc ma saùt trong vaø löïc dính öùng vôùi ñoä tin caäy a= 0,85
[6 empty] | * | : Giaù trò loaïi khoûi taäp hôïp thoáng keâ | [29 empty] | TRỊNH MINH KHIÊM