## TONG HOP
|  | CÔNG TY CỔ PHẦN XÂY DỰNG | [8 empty] | BẢNG TỔNG HỢP KẾT QUẢ THÍ NHIỆM CHỈ TIÊU CƠ LÝ CỦA ĐẤT
|  | THƯƠNG MẠI VÀ TK PHƯƠNG ANH | [8 empty] | Công trình (Project): TRỤ SỞ BCH QUÂN SỰ
|  | PTN KIỂM ĐỊNH XÂY DỰNG LAS-1225 | [8 empty] | Địa điểm (Location): XÃ LONG HÒA, HUYỆN DẦU TIẾNG, TỈNH BÌNH DƯƠNG
|  |  |  | THAØNH PHAÀN HAÏT (PARTICLE SIZE DISTRIBUTION), % | [10 empty] | Ñoä aåm | Dung troïng |  |  | K.löôïng | Ñoä | Ñoä | Heä soá | Rieâng cho caùt |  |  |  | Atterberg |  |  |  | THÍ NGHIEÄM NEÙN NHANH (COMPRESSION TEST) | [11 empty] | THÍ NGHIEÄM NEÙN COÁ KEÁT |  |  |  | THÍ NGHIEÄM CAÉT TRÖÏC TIEÁP
Soá | Teân hoá | Soá hieäu | Ñoä saâu | Soûi saïn (Gravel) |  |  | Caùt (Sand) |  |  |  |  | Boät (Silt) |  | Seùt | töï nhieân | öôùt | khoâ | ñ.noåi | rieâng | b.hoøa | roãng | roãng | Heä | Heä | Goùc nghæ |  | G.haïn | G.haïn | Chæ soá | Ñoä | Heä soá roãng öùng vôùi töøng caáp aùp löïc, ei | [5 empty] | Heä soá neùn luùn Coe. of compressibility a1-2 (cm2/kG) | Moâ ñuyn TBD Moduyn Vertical Strain E1-2 (kG/cm2) |  |  |  |  | Heä soá | Chæ soá neùn Cc | Chæ soá nôû Cs | Aùp löïc tieàn coá keát Pc | Cöôøng ñoä khaùng caét | [9 empty] | Goùc noäi m.saùt |  | Löïc dính
TT | khoan | maãu | maãu |  | 10 | 5 | 2 | 1 | 0.5 | 0.25 | 0.1 | 0.05 | 0.01 | (Clay) | Natural | Unit weight |  |  | Specific | Satura- | Poro- | Void | soá | soá | Khi | Khi | Chaûy | Deûo | deûo | seät | Void ratio each pressures, ei | [11 empty] | coá keát |  |  |  | öùng vôùi töøng caáp aùp löïc | [9 empty] | Angle of |  | Cohesion | MOÂ TAÛ TEÂN ÑAÁT (DESCRIBE OF SOIL) | [10 empty] | MOÂ TAÛ TEÂN ÑAÁT (DESCRIBE OF SOIL)
| Name | Sample | Depth | >10 | ñeán | ñeán | ñeán | ñeán | ñeán | ñeán | ñeán | ñeán | ñeán | < | Moisture | Wet | Dry | Subm | Gravity | tion | sity | ratio | roãng | roãng | khoâ | öôùt | Liquid | Plastic | Plasticity | Liquidity | e0-0.25 | e0.25-0.5 | e0.5-1.0 | e1.0-2.0 | [8 empty] | Cv 90 |  |  |  | P (kG/cm2) | [9 empty] | friction
No | bore | No | Specimen |  | 5 | 2 | 1 | 0.5 | 0.25 | 0.1 | 0.05 | 0.01 | 0.005 | 0.005 | Content | g | gk | gñn | D | G | n | eo | max | min | ak | aw | Limit | Limit | Index | Index |  | e0-0.50 | e0.5-1.0 | e1.0-2.0 | e2.0-4.0 |  |  |  | E1.0 | E2.0 | E4.0 | E8.0 | cm2/s x 10-3 |  |  |  | 0.25 | 0.5 | 0.75 | 1 | 1.5 | 2 | 3 | 4 | 6 |  | j |  | C
| hole | (m) | (m) | (mm) | [10 empty] | W (%) | g/cm3 | g/cm3 | g/cm3 | g/cm3 | % | % |  | emax | emin | ñoä | ñoä | WL(%) | Wp(%) | Ip | B |  |  | e0-1.0 | e1.0-2.0 | e2.0-4.0 | e4.0-8.0 | [6 empty] | min - max |  |  | kG/cm2 | [10 empty] | Ñoä |  | kG/cm2
1 | 2 | 3 | 4 | 5 | 6 | 7 | 8 | 9 | 10 | 11 | 12 | 13 | 14 | 0.5572552 | 16 | 17 | 18 | 19 | 20 | 21 | 22 | 23 | 24 | 25 | 26 | 27 | 24 | 25 | 26 | 27 | 28 | 29 | 30 | 31 | 32 | 33 | 34 | 35 | 40 | 41 | 42 | 36 | 44 | 45 | 46 | 47 | 36 | 37 | 38 | 39 | 40 | 41 | 42 | 43 | 45 | 42 |  |  | 44 | 45 | 46 | 47 | 48 | 49 | 50 | 51 | 52 | 53 | 54 | 55 | 56
1 | HK1 | HK1-1 | 1.8 - 2 |  | 11.16894 | 12.13692 | 6.254609 | 0.4318658 | 2.382708 | 5.048363 | 14.82278 | 10.11701 | 4.872615 | 32.76418 | 19.88 | 1.915046 | 1.6 | 1.01 | 2.69 | 79 | 41 | 0.681 |  |  |  |  | 34.5 | 16.734 | 17.8 | 0.18 |  | 0.644 | 0.623 | 0.608 | 0.591 |  | 0.015 | 48.2 | [11 empty] | 0.5892696 |  | 0.8875392 | 1.185809 |  |  | 16 | o | 36' | 0.291 | [11 empty] | Sét có sạn sỏi, màu xám nâu, trạng thái nửa cứng
2 | HK1 | HK1-2 | 3.8 - 4 |  |  |  | 0.07140403 | 0.3570201 | 5.051835 | 8.746993 | 32.4144 | 20.1913 | 10.86245 | 22.3046 | 20.53 | 2.005342 | 1.66 | 1.04 | 2.7 | 88 | 39 | 0.627 |  |  |  |  | 28.259 | 15.159 | 13.1 | 0.41 |  | 0.581 | 0.564 | 0.543 | 0.513 |  | 0.021 | 48 | [11 empty] | 0.4713589 |  | 0.6917178 | 0.9120766 |  |  | 12 | o | 24' | 0.251 | [11 empty] | Á sét , màu xám vàng, trạng thái dẻo cứng
3 | HK1 | HK1-3 | 5.8 - 6 |  |  |  | 0.01768319 | 0.4243965 | 4.385431 | 6.118383 | 34.82056 | 16.1654 | 9.615939 | 28.4522 | 23.8 | 1.897792 | 1.53 | 0.97 | 2.71 | 84 | 44 | 0.771 |  |  |  |  | 33.515 | 19.015 | 14.5 | 0.33 |  | 0.722 | 0.702 | 0.682 | 0.656 |  | 0.02 | 54.9 | [11 empty] | 0.4789687 |  | 0.6999374 | 0.920906 |  |  | 12 | o | 28' | 0.258 | [11 empty] | Á sét , màu xám vàng, trạng thái dẻo cứng
4 | HK1 | HK1-4 | 7.8 - 8 |  |  |  | 0.3103667 | 0.3276093 | 2.845028 | 5.655571 | 36.48822 | 17.82187 | 8.570972 | 27.98036 | 22.25 | 1.904927 | 1.56 | 0.98 | 2.71 | 82 | 42 | 0.737 |  |  |  |  | 34.432 | 18.332 | 16.1 | 0.24 |  | 0.689 | 0.672 | 0.651 | 0.626 |  | 0.021 | 51.3 | [11 empty] | 0.5347603 |  | 0.7985206 | 1.062281 |  |  | 14 | o | 47' | 0.271 | [11 empty] | Á sét , màu xám vàng, trạng thái nửa cứng
5 | HK1 | HK1-5 | 9.8 - 10 |  |  |  | 0.2179807 | 0.4694969 | 2.481627 | 7.042454 | 38.47492 | 17.42725 | 9.835149 | 24.05112 | 19.99 | 1.938459 | 1.62 | 1.02 | 2.71 | 80 | 40 | 0.673 |  |  |  |  | 33.654 | 18.054 | 15.6 | 0.12 |  | 0.63 | 0.609 | 0.591 | 0.569 |  | 0.018 | 57.6 | [11 empty] | 0.5426121 |  | 0.8182242 | 1.093836 |  |  | 15 | o | 26' | 0.267 | [11 empty] | Á sét , màu xám vàng, trạng thái nửa cứng
6 | HK1 | HK1-6 | 11.8 - 12 |  |  | 2.745544 | 7.134801 | 9.076551 | 19.38137 | 27.28384 | 19.80563 | 5.44084 | 2.779418 | 6.351999 | 21.4 | 1.92484 | 1.59 | 0.99 | 2.66 | 85 | 40 | 0.673 |  |  |  |  | 23.656 | 18.956 | 4.7 | 0.52 |  | 0.645 | 0.625 | 0.611 | 0.593 |  | 0.014 | 88.4 | [11 empty] | 0.5447731 |  | 1.036546 | 1.528319 |  |  | 26 | o | 12' | 0.053 | [11 empty] | Á cát , màu nâu vàng, trạng thái dẻo
7 | HK1 | HK1-7 | 14.8 - 15 |  |  | 4.826603 | 6.205633 | 7.737888 | 19.41176 | 26.15368 | 19.93214 | 5.477386 | 2.658262 | 7.596653 | 20.78 | 1.951204 | 1.62 | 1.01 | 2.67 | 86 | 39 | 0.648 |  |  |  |  | 24.084 | 18.484 | 5.6 | 0.41 |  | 0.62 | 0.601 | 0.586 | 0.574 |  | 0.015 | 81.3 | [11 empty] | 0.5531373 |  | 1.036275 | 1.519412 |  |  | 25 | o | 47' | 0.07 | [11 empty] | Á cát , màu nâu vàng, trạng thái dẻo
[14 empty] | TOÅNG HÔÏP (TABULATE) | [11 empty] | TP. THÍ NGHIEÄM |  |  |  | TRÖÔÛNG PHOØNG THÍ NGHIEÄM (CHIEF OF LABOLATARY) | [26 empty] | CÔNG TY CỔ PHẦN XÂY DỰNG THƯƠNG MẠI VÀ THIẾT KẾ PHƯƠNG ANH
| "NP" | Khoâng theå hieän tính deûo (No plasticity) | [54 empty] | TỔNG GIÁM ĐỐC
E1-2 = b(1+eo)/a1-2
(b = 0.4 ñoái vôùi ñaát seùt, buøn seùt - with Clay, Mud Clay
(b = 0.62 ñoái vôùi ñaát seùt pha - with Sandy Clay )
(b = 0.74 ñoái vôùi ñaát caùt pha - with Clayer Sand)
(b = 0.80 ñoái vôùi caùt - with Sand)
[14 empty] | Eng. LÊ VŨ KING | [11 empty] | NGUYEÃN TRAÙC VIEÄT |  |  |  | Eng. HUỲNH VĂN DŨNG | [26 empty] | ĐINH VĂN TÁNH
ĐINH VĂN TÁNH
Eng. LÊ VŨ KING
Eng. HUỲNH VĂN DŨNG
Heä soá phaân taùn
[11 empty] | Ñoä aåm |  |  |  |  | 0.15
[11 empty] | Dung troïng |  |  |  |  | 0.05
[11 empty] | Khoái löôïng rieâng |  |  |  |  | 0.01
[11 empty] | Giôùi haïn chaûy, deûo |  |  |  |  | 0.15
[11 empty] | Heä soá roãng |  |  |  |  | 0.15
[11 empty] | Cöôøng ñoä choáng caét |  |  |  |  | 0.3

## THONG-KE
|  | CÔNG TY CỔ PHẦN XÂY DỰNG | [8 empty] | BẢNG THỐNG KÊ KẾT QUẢ THÍ NHIỆM CHỈ TIÊU CƠ LÝ CỦA ĐẤT
|  | THƯƠNG MẠI VÀ TK PHƯƠNG ANH | [8 empty] | Công trình (Project): TRỤ SỞ BCH QUÂN SỰ
|  | PTN KIỂM ĐỊNH XÂY DỰNG LAS-1225 | [8 empty] | Địa điểm (Location): XÃ LONG HÒA, HUYỆN DẦU TIẾNG, TỈNH BÌNH DƯƠNG
|  |  |  | THAØNH PHAÀN HAÏT (PARTICLE SIZE DISTRIBUTION), % | [10 empty] | Ñoä aåm | Dung troïng |  |  | K.löôïng | Ñoä | Ñoä | Heä soá | Rieâng cho caùt |  |  |  | Atterberg |  |  |  | THÍ NGHIEÄM NEÙN NHANH (COMPRESSION TEST) | [11 empty] | THÍ NGHIEÄM NEÙN COÁ KEÁT |  |  |  | THÍ NGHIEÄM CAÉT TRÖÏC TIEÁP (DIRECT SHEAR STRENGTH TEST)
Teân | Teân hoá | Soá hieäu | Ñoä saâu | Soûi saïn (Gravel) |  |  | Caùt (Sand) |  |  |  |  | Boät (Silt) |  | Seùt | töï nhieân | öôùt | khoâ | ñ.noåi | rieâng | b.hoøa | roãng | roãng | Heä | Heä | Goùc nghæ |  | G.haïn | G.haïn | Chæ soá | Ñoä | Heä soá roãng öùng vôùi töøng caáp aùp löïc, ei | [5 empty] | Heä soá neùn luùn Coe. of compressibility a1-2 (cm2/kG) | Moâ ñuyn TBD Moduyn Vertical Strain E1-2 (cm2/kG)-1 |  |  |  |  | Heä soá | Chæ soá neùn Cc | Chæ soá nôû Cs | Aùp löïc tieàn coá keát Pc | Cöôøng ñoä khaùng caét öùng vôùi töøng caáp aùp löïc | [9 empty] | Goùc noäi m.saùt |  | Löïc dính
Lôùp | khoan | maãu | maãu |  | 10 | 5 | 2 | 1 | 0.5 | 0.25 | 0.1 | 0.05 | 0.01 | (Clay) | Natural | Unit weight |  |  | Specific | Satura- | Poro- | Void | soá | soá | Khi | Khi | Chaûy | Deûo | deûo | seät | Void ratio each pressures, ei | [11 empty] | coá keát |  |  |  | Shear stress for each pressures | [9 empty] | Angle of |  | Cohesion
Number | Name | Sample | Depth | >10 | ñeán | ñeán | ñeán | ñeán | ñeán | ñeán | ñeán | ñeán | ñeán | < | Moisture | Wet | Dry | Subm | Gravity | tion | sity | ratio | roãng | roãng | khoâ | öôùt | Liquid | Plastic | Plasticity | Liquidity | e0-0.25 | e0.25-0.5 | e0.5-1.0 | e1.0-2.0 | [8 empty] | Cv 90 |  |  |  | P (kG/cm2) | [9 empty] | friction
Stratum | bore | No | Specimen |  | 5 | 2 | 1 | 0.5 | 0.25 | 0.1 | 0.05 | 0.01 | 0.005 | 0.005 | Content | g | gk | gñn | D | G | n | eo | max | min | ak | aw | Limit | Limit | Index | Index |  | e0-0.50 | e0.5-1.0 | e1.0-2.0 | e2.0-4.0 |  |  |  | E1.0 | E2.0 | E4.0 | E8.0 | cm2/s x 10-3 |  |  |  | 0.25 | 0.5 | 0.75 | 1 | 1.5 | 2 | 3 | 4 | 6 |  | j |  | C
| hole | (m) | (m) | (mm) | [10 empty] | W (%) | g/cm3 | g/cm3 | g/cm3 | g/cm3 | % | % |  | emax | emin | ñoä | ñoä | WL(%) | Wp(%) | Ip | B |  |  | e0-1.0 | e1.0-2.0 | e2.0-4.0 | e4.0-8.0 | [6 empty] | min - max |  |  | kG/cm2 | [10 empty] | Ñoä |  | kG/cm2
1 | 2 | 3 | 4 | 5 | 6 | 7 | 8 | 9 | 10 | 11 | 12 | 13 | 14 | 15 | 16 | 17 | 18 | 19 | 20 | 21 | 22 | 23 | 24 | 25 | 26 | 27 | 24 | 25 | 26 | 27 | 28 | 29 | 30 | 31 | 32 | 33 | 34 | 35 | 40 | 41 | 42 | 36 | 44 | 45 | 46 | 47 | 36 | 37 | 38 | 39 | 40 | 41 | 42 | 43 | 45 | 44 |  |  | 45 |  | 45 | 46 | 47 | 48 | 49 | 50 | 51 | 52 | 53 | 54 | 55
Lôùp 1: | Sét có sạn sỏi, màu xám nâu, trạng thái nửa cứng
| HK1 | HK1-1 | 1.8 - 2 | 0 | 11.16894 | 12.13692 | 6.254609 | 0.4318658 | 2.382708 | 5.048363 | 14.82278 | 10.11701 | 4.872615 | 32.76418 | 19.88 | 1.915046 | 1.6 | 1.01 | 2.69 | 79 | 41 | 0.681 | #REF! | #REF! | #REF! | #REF! | 34.5 | 16.734 | 17.8 | 0.18 |  | 0.644 | 0.623 | 0.608 | 0.591 |  | 0.015 | 48.2 | #REF! | #REF! | #REF! | #REF! | #REF! | #REF! | #REF! | #REF! |  |  |  | 0.5892696 |  | 0.8875392 | 1.185809 |  | #REF! | 16 | o | 36' | 0.291 | #N/A
| Trung bình |  | A |  | 11.16894 | 12.13692 | 6.254609 | 0.4318658 | 2.382708 | 5.048363 | 14.82278 | 10.11701 | 4.872615 | 32.76418 | 19.88 | 1.915046 | 1.6 | 1.01 | 2.69 | 79 | 41 | 0.681 |  |  |  |  | 34.5 | 16.734 | 17.8 | 0.18 |  | 0.644 | 0.623 | 0.608 | 0.591 |  | 0.015 | 48.2 | #REF! | #REF! | #REF! | #REF! | [7 empty] | 0.5892696 |  | 0.8875392 | 1.185809 | jtc = | #REF! | 16 | o | 36' | Ctc = | 0.291 | [11 empty] | 2
Lôùp 2: | Á sét , màu xám vàng, trạng thái dẻo cứng - nửa cứng
| HK1 | HK1-2 | 3.8 - 4 | 0 | 0 | 0 | 0.07140403 | 0.3570201 | 5.051835 | 8.746993 | 32.4144 | 20.1913 | 10.86245 | 22.3046 | 20.53 | 2.005342 | 1.66 | 1.04 | 2.7 | 88 | 39 | 0.627 | #REF! | #REF! | #REF! | #REF! | 28.259 | 15.159 | 13.1 | 0.41 |  | 0.581 | 0.564 | 0.543 | 0.513 |  | 0.021 | 48 | #REF! | #REF! | #REF! | #REF! | #REF! | #REF! | #REF! | #REF! |  |  |  | 0.4713589 |  | 0.6917178 | 0.9120766 |  | #REF! | 12 | o | 24' | 0.251 | #N/A
| HK1 | HK1-3 | 5.8 - 6 | 0 | 0 | 0 | 0.01768319 | 0.4243965 | 4.385431 | 6.118383 | 34.82056 | 16.1654 | 9.615939 | 28.4522 | 23.8 | 1.897792 | 1.53 | 0.97 | 2.71 | 84 | 44 | 0.771 | #REF! | #REF! | #REF! | #REF! | 33.515 | 19.015 | 14.5 | 0.33 |  | 0.722 | 0.702 | 0.682 | 0.656 |  | 0.02 | 54.9 | #REF! | #REF! | #REF! | #REF! | #REF! | #REF! | #REF! | #REF! |  |  |  | 0.4789687 |  | 0.6999374 | 0.920906 |  | #REF! | 12 | o | 28' | 0.258 | #N/A
| HK1 | HK1-4 | 7.8 - 8 | 0 | 0 | 0 | 0.3103667 | 0.3276093 | 2.845028 | 5.655571 | 36.48822 | 17.82187 | 8.570972 | 27.98036 | 22.25 | 1.904927 | 1.56 | 0.98 | 2.71 | 82 | 42 | 0.737 |  |  |  |  | 34.432 | 18.332 | 16.1 | 0.24 |  | 0.689 | 0.672 | 0.651 | 0.626 |  | 0.021 | 51.3 | [11 empty] | 0.5347603 |  | 0.7985206 | 1.062281 |  |  | 14 | o | 47' | 0.271 | #N/A
| HK1 | HK1-5 | 9.8 - 10 | 0 | 0 | 0 | 0.2179807 | 0.4694969 | 2.481627 | 7.042454 | 38.47492 | 17.42725 | 9.835149 | 24.05112 | 19.99 | 1.938459 | 1.62 | 1.02 | 2.71 | 80 | 40 | 0.673 |  |  |  |  | 33.654 | 18.054 | 15.6 | 0.12 |  | 0.63 | 0.609 | 0.591 | 0.569 |  | 0.018 | 57.6 | [11 empty] | 0.5426121 |  | 0.8182242 | 1.093836 |  |  | 15 | o | 26' | 0.267 | #N/A
| Trung bình |  | A |  |  |  | 0.1543587 | 0.3946307 | 3.69098 | 6.89085 | 35.54952 | 17.90146 | 9.721128 | 25.69707 | 21.6425 | 1.93663 | 1.5925 | 1.0025 | 2.7075 | 83.5 | 41.25 | 0.702 |  |  |  |  | 32.465 | 17.64 | 14.825 | 0.275 |  | 0.6555 | 0.63675 | 0.61675 | 0.591 |  | 0.02 | 52.95 | #REF! | #REF! | #REF! | #REF! | [7 empty] | 0.506925 |  | 0.7521 | 0.997275 | jtc = | #REF! | 13 | o | 46' | Ctc = | 0.262 | [11 empty] | 2
Lôùp 3: | Á cát , màu nâu vàng, trạng thái dẻo
| HK1 | HK1-6 | 11.8 - 12 | 0 | 0 | 2.745544 | 7.134801 | 9.076551 | 19.38137 | 27.28384 | 19.80563 | 5.44084 | 2.779418 | 6.351999 | 21.4 | 1.92484 | 1.59 | 0.99 | 2.66 | 85 | 40 | 0.673 | 0 | #N/A | #N/A | #N/A | 23.656 | 18.956 | 4.7 | 0.52 |  | 0.645 | 0.625 | 0.611 | 0.593 |  | 0.014 | 88.4 | 88.4 | 88.4 | 88.4 | 88.4 | 88.4 | 88.4 | 88.4 | 88.4 |  |  |  | 0.5447731 |  | 1.036546 | 1.528319 |  | 88.4 | 26 | o | 12' | 0.053 | #N/A
| HK1 | HK1-7 | 14.8 - 15 | 0 | 0 | 4.826603 | 6.205633 | 7.737888 | 19.41176 | 26.15368 | 19.93214 | 5.477386 | 2.658262 | 7.596653 | 20.78 | 1.951204 | 1.62 | 1.01 | 2.67 | 86 | 39 | 0.648 | 0 | #N/A | #N/A | #N/A | 24.084 | 18.484 | 5.6 | 0.41 |  | 0.62 | 0.601 | 0.586 | 0.574 |  | 0.015 | 81.3 | 0 | #N/A | #N/A | #N/A | #N/A | #N/A | #N/A | #N/A |  |  |  | 0.5531373 |  | 1.036275 | 1.519412 |  | #N/A | 25 | o | 47' | 0.07 | #N/A
| Trung bình |  | A |  |  | 3.786074 | 6.670217 | 8.407219 | 19.39656 | 26.71876 | 19.86889 | 5.459113 | 2.71884 | 6.974326 | 21.09 | 1.938022 | 1.605 | 1 | 2.665 | 85.5 | 39.5 | 0.6605 |  |  |  |  | 23.87 | 18.72 | 5.15 | 0.465 |  | 0.6325 | 0.613 | 0.5985 | 0.5835 |  | 0.0145 | 84.85 | #REF! | #REF! | #REF! | #REF! | [7 empty] | 0.5489552 |  | 1.03641 | 1.523866 | jtc = | #N/A | 25 | o | 58' | Ctc = | 0.062 | [11 empty] | 2
| jtc , Ctc | - Giaù trò tieâu chuaån cuûa goùc ma saùt trong vaø löïc dính (Is standard value of Angle of internal friction & Cohesion) | [23 empty] | TP. THÍ NGHIEÄM |  | " * " | - Giaù trò loaïi tröø ra khoûi taäp hôïp thoáng keâ (Exclude value combine statistic data)
| j1 , C1 | - Giaù trò tính toaùn cuûa goùc ma saùt trong vaø löïc dính öùng vôùi ñoä tin caäy a = 0.95 (Value of Angle of internal friction & Cohesion correspond to confident level a = 0.95) | [25 empty] | "NP" | - Khoâng theå hieän tính deûo (No plasticity)
| j 2 , C2 | - Giaù trò tính toaùn cuûa goùc ma saùt trong vaø löïc dính öùng vôùi ñoä tin caäy a = 0.85 (Value of Angle of internal friction & Cohesion correspond to confident level a = 0.85)
-
Heä soá phaân taùn
[11 empty] | Ñoä aåm |  |  |  |  | 0.15
[11 empty] | Dung troïng |  |  |  |  | 0.05
[11 empty] | Khoái löôïng rieâng |  |  |  |  | 0.01
[11 empty] | Giôùi haïn chaûy, deûo |  |  |  |  | 0.15
[11 empty] | Heä soá roãng |  |  |  |  | 0.15
[11 empty] | Cöôøng ñoä choáng caét |  |  |  |  | 0.3
------------------------------------

## TEN
TRỤ SỞ BCH QUÂN SỰ
XÃ LONG HÒA, HUYỆN DẦU TIẾNG, TỈNH BÌNH DƯƠNG

## R-TC (hidden)
|  |  |  | THÍ DUÏ TÍNH TOAÙN | [6 empty] | #REF! | #REF! | #REF! | #REF! | #REF! | #REF! | #REF! | #REF! | 0 | 0 | 1 | 3.14
| Tính toaùn khaû naêng chòu taûi cuûa ñaát neàn taïi ñoä saâu 1.5 m ñoái vôùi moùng quy öôùc coù beà | [9 empty] | A | B | D | #REF! | #REF! | #REF! | #REF! | #REF! | 1 | 0.015 | 1.06 | 3.23
roäng b = 1.0 m. Giaû söû moùng ñaët taïi vò trí hoá khoan HK1. | [10 empty] | #REF! | #REF! | #REF! | [5 empty] | 2 | 0.03 | 1.12 | 3.32
[19 empty] | 3 | 0.04 | 1.19 | 3.41
| Khaû naêng chòu taûi cuûa neàn ñöôïc xaùc ñònh theo coâng thöùc: | [17 empty] | 4 | 0.06 | 1.25 | 3.51
|  |  | Rtc = K*[gw*( A*b + B*h) + D*C] | [15 empty] | 5 | 0.08 | 1.31 | 3.61
| Trong ñoù: | [17 empty] | 6 | 0.1 | 1.39 | 3.71
| K - Heä soá tuøy thuoäc vaøo phöông phaùp xaùc ñònh chæ tieâu goùc ma saùt trong vaø öùng suaát dính. | [17 empty] | 7 | 0.12 | 1.47 | 3.81
| K = | 1 | [16 empty] | 8 | 0.14 | 1.55 | 3.93
| A, B, D - Heä soá tuøy thuoäc goùc ma saùt trong jtc | [7 empty] | #REF! | [9 empty] | 9 | 0.16 | 1.63 | 4.05
| Vôùi j = | #REF! | #REF! | tra baûng ta coù: |  |  |  | #REF! | #REF! | #REF! | [8 empty] | 10 | 0.18 | 1.73 | 4.17
|  | A = | #REF! | B = | #REF! | D = | #REF! |  | #REF! | [9 empty] | 11 | 0.2 | 1.83 | 4.29
|  | b - Beà roäng moùng quy öôùc : |  |  | b = | 1 | [12 empty] | 12 | 0.23 | 1.91 | 4.42
|  | h - Chieàu saâu choân moùng : |  |  | h = | 1.2 | [12 empty] | 13 | 0.25 | 2.05 | 4.56
|  | C - ÖÙng suaát dính : |  |  | C = | #REF! | T/m2 | #REF! | [10 empty] | 14 | 0.29 | 2.17 | 4.69
| g - Dung troïng cuûa ñaát |  |  |  | g = | #REF! | T/m3 | #REF! | [10 empty] | 15 | 0.32 | 2.29 | 4.85
| Thay theá caùc giaù trò treân vaøo coâng thöùc tính Rtc ta coù: | [17 empty] | 16 | 0.36 | 2.43 | 5
|  |  | Rtc = | #REF! | T/m2 | [13 empty] | 17 | 0.39 | 2.57 | 5.15
|  |  | Rtc = | #REF! | kG/cm2 | [13 empty] | 18 | 0.43 | 2.72 | 5.31
[7 empty] | 1.74 | 2.36 | 2.1 | [9 empty] | 19 | 0.47 | 2.88 | 5.48
[19 empty] | 20 | 0.51 | 3.06 | 5.66
[19 empty] | 21 | 0.55 | 3.21 | 5.81
[19 empty] | 22 | 0.61 | 3.44 | 6.01
[19 empty] | 23 | 0.66 | 3.65 | 6.21
[19 empty] | 24 | 0.72 | 3.87 | 6.45
[19 empty] | 25 | 0.78 | 4.11 | 6.67
[19 empty] | 26 | 0.84 | 4.37 | 6.9
[19 empty] | 27 | 0.9 | 4.65 | 7.11
[19 empty] | 28 | 0.98 | 4.93 | 7.4
[19 empty] | 29 | 1.06 | 5.24 | 7.67
[19 empty] | 30 | 1.15 | 5.59 | 7.95
[19 empty] | 31 | 1.21 | 5.97 | 8.25
[19 empty] | 32 | 1.34 | 6.35 | 8.55
[19 empty] | 33 | 1.44 | 6.78 | 8.87
[19 empty] | 34 | 1.55 | 7.21 | 9.21
[19 empty] | 35 | 1.67 | 7.69 | 9.59
[19 empty] | 36 | 1.81 | 8.25 | 9.98
[19 empty] | 37 | 1.95 | 8.81 | 10.38
[19 empty] | 38 | 2.11 | 9.41 | 10.8
[19 empty] | 39 | 2.28 | 10.1 | 11.26
[19 empty] | 40 | 2.46 | 10.81 | 11.71
[19 empty] | 41 | 2.66 | 11.63 | 12.25
[19 empty] | 42 | 2.87 | 12.5 | 12.77
[19 empty] | 43 | 3.12 | 13.5 | 13.31
[19 empty] | 44 | 3.37 | 14.5 | 13.96
[19 empty] | 45 | 3.65 | 15.61 | 14.64