## 2-LOP
BẢNG TỔNG HỢP KẾT QUẢ THÍ NGHIỆM MẪU ĐẤT
Công trình: Nhà lớp học 3 tầng 9 phòng - Trường tiểu học Cộng Hòa
Địa điểm: Xã Cộng Hòa - Huyện Kim Thành - Tỉnh Hải Dương
Sè hiÖu mÉu ®Êt tN | Sè hiÖu Hè khoan | Sè hiÖu mÉu | chiÒu s©u lÊy mÉu |  |  | Thµnh phÇn h¹t | [9 empty] | TÝnh chÊt vËt lý | [10 empty] | TN c¾t |  |  | HÖ sè nÐn lón | Sè bóa trung b×nh SPT N 30 | M« ®uyn biÕn d¹ng E 0 | Søc chÞu t¶I quy ­íc R0 | Ph©n lo¹i ®Êt theo quy ph¹m
[6 empty] | H¹t s¹n - sái |  |  | H¹t c¸t |  |  |  | H¹t bôi |  | H¹t sÐt | §é | KL | KL | Khèi | §é | HÖ | §é | Giíi | Giíi | ChØ | §é | Gãc |  | Lùc | HÖ sè nÐn lón a(1-2)
[6 empty] | 10 | 5 | 2 | 0.5 | 0.25 | 0.1 | 0.05 | 0.01 | 0.005 | <0.005 | Èm | TT | TT | l­îng |  | sè | b·o | h¹n | h¹n | sè | sÖt | M/s¸t |  | dÝnh
[6 empty] | _ | _ | _ | _ | _ | _ | _ | _ | _ |  | TN | TN | kh« | riªng | rçng | rçng | hoµ | ch¶y | dÎo | dÎo |  | trong |  | kÕt
[6 empty] | 20 | 10 | 5 | 2 | 0.5 | 0.25 | 0.1 | 0.05 | 0.01 |  | W | g0 | gc | rc | n | e0 | G | WL | WP | IP | B | j |  | C
[6 empty] | (%) | (%) | (%) | (%) | (%) | (%) | (%) | (%) | (%) | (%) | (%) | (g/cm3) |  |  | (%) | ------- | (%) | (%) | (%) | (%) | ------- | (®é) |  | (kG/cm2) | (cm2/kG) |  | (kG/cm2) |  | ------------------------
1 | 2 |  | 3 |  |  | 4 | 5 | 6 | 7 | 8 | 9 | 10 | 11 | 12 | 13 | 14 | 15 | 16 | 17 | 18 | 19 | 20 | 21 | 22 | 23 | 24 | 25 |  | 26 | 27 | 28 | 29 | 30 | 31
1 | HK2 | 1 | 1.3 | - | 1.5 | [5 empty] | 9.2 | 13.3 | 27 | 25.8 | 24.7 | 33.54 | 1.87 | 1.400329 | 2.7 | 48.13594 | 0.9281176 | 97.57168 | 40.4539 | 26.3439 | 14.11 | 0.51 | 11 | 5 | 0.185 | 0.056 |  |  |  | SÐt pha dÎo mÒm
Trung b×nh líp 2 | [10 empty] | 9.2 | 13.3 | 27 | 25.8 | 24.7 | 33.54 | 1.87 | 1.400329 | 2.7 | 48.13594 | 0.9281176 | 97.57168 | 40.4539 | 26.3439 | 14.11 | 0.51 | 11 | 5 | 0.185 | 0.056 | 4 | 42.69403 | 0.938608 | SÐt pha dÎo mÒm
11 | HK1 | 6 | 12.2 | - | 12.4 | [6 empty] | 20 | 27.3 | 29.2 | 23.5 | 31.02 | 1.89 | 1.442528 | 2.69 | 46.37443 | 0.864782 | 96.49114 | 38.0664 | 23.3864 | 14.68 | 0.52 | 11 | 5 | 0.185 | 0.051 |  |  |  | SÐt pha dÎo mÒm
12 | HK1 | 7 | 14 | - | 14.2 | [6 empty] | 19.6 | 25.6 | 30.7 | 24.1 | 30.5 | 1.87 | 1.43295 | 2.7 | 46.92777 | 0.8842246 | 93.13245 | 37.2068 | 22.6268 | 14.58 | 0.54 | 12 | 15 | 0.215 | 0.05 |  |  |  | SÐt pha dÎo mÒm
13 | HK1 | 8 | 16 | - | 16.2 | [6 empty] | 22.5 | 26.4 | 28.4 | 22.7 | 30.57 | 1.88 | 1.439841 | 2.7 | 46.67257 | 0.8752074 | 94.30793 | 36.9645 | 22.7545 | 14.21 | 0.55 | 11 | 5 | 0.19 | 0.047 |  |  |  | SÐt pha dÎo mÒm
14 | HK2 | 6 | 11.3 | - | 11.5 | [6 empty] | 17.9 | 27.4 | 27.9 | 26.8 | 32 | 1.86 | 1.409091 | 2.69 | 47.61744 | 0.9090323 | 94.69411 | 38.048 | 22.928 | 15.12 | 0.6 | 10 | 30 | 0.177 | 0.053 |  |  |  | SÐt pha dÎo mÒm
15 | HK2 | 7 | 13.4 | - | 13.6 | [6 empty] | 17.5 | 25.3 | 29.1 | 28.1 | 31.02 | 1.89 | 1.442528 | 2.69 | 46.37443 | 0.864782 | 96.49114 | 37.5636 | 21.9836 | 15.58 | 0.58 | 12 | 0 | 0.192 | 0.049 |  |  |  | SÐt pha dÎo mÒm
16 | HK2 | 8 | 15.2 | - | 15.4 | [6 empty] | 19.8 | 25.1 | 28.7 | 26.4 | 30.54 | 1.87 | 1.432511 | 2.7 | 46.94403 | 0.8848021 | 93.19372 | 37.788 | 22.688 | 15.1 | 0.52 | 12 | 25 | 0.224 | 0.046 |  |  |  | SÐt pha dÎo mÒm
17 | HK2 | 9 | 17 | - | 17.2 | [6 empty] | 19.1 | 24.3 | 27.3 | 29.3 | 31.2 | 1.87 | 1.425305 | 2.7 | 47.21093 | 0.8943316 | 94.19326 | 38.2312 | 22.2512 | 15.98 | 0.56 | 12 | 5 | 0.211 | 0.047 |  |  |  | SÐt pha dÎo mÒm
Trung b×nh líp 4 | [11 empty] | 19.48571 | 25.91429 | 28.75714 | 25.84286 | 30.97857 | 1.875714 | 1.432077 | 2.695714 | 46.87451 | 0.8824517 | 94.64339 | 37.6955 | 22.65979 | 15.03571 | 0.5528571 | 11 | 37 | 0.1991429 | 0.049 | 6 | 47.63755 | 1.00973 | SÐt pha dÎo mÒm
24 | HK1 | 12 | 24 | - | 24.2 | [5 empty] | 6.9 | 15.2 | 27.2 | 25.9 | 24.8 | 30.59 | 1.89 | 1.447278 | 2.69 | 46.19785 | 0.8586619 | 95.83178 | 37.0228 | 22.4028 | 14.62 | 0.56 | 12 | 25 | 0.22 | 0.042 |  |  |  | SÐt pha dÎo mÒm
25 | HK1 | 13 | 26.3 | - | 26.5 | [5 empty] | 11 | 11.2 | 26.9 | 27 | 23.9 | 33.21 | 1.87 | 1.403799 | 2.7 | 48.00746 | 0.9233529 | 97.11021 | 38.6544 | 24.6944 | 13.96 | 0.61 | 10 | 0 | 0.182 | 0.062 |  |  |  | SÐt pha dÎo mÒm
26 | HK2 | 13 | 25 | - | 25.2 | [5 empty] | 6 | 9.2 | 26.3 | 30.3 | 28.2 | 32.25 | 1.85 | 1.398866 | 2.7 | 48.19016 | 0.9301351 | 93.61543 | 38.2274 | 22.4974 | 15.73 | 0.62 | 10 | 45 | 0.196 | 0.05 |  |  |  | SÐt pha dÎo mÒm
Trung b×nh líp 6 | [10 empty] | 7.966667 | 11.86667 | 26.8 | 27.73333 | 25.63333 | 32.01667 | 1.87 | 1.416488 | 2.696667 | 47.46516 | 0.90405 | 95.51914 | 37.9682 | 23.1982 | 14.77 | 0.5966667 | 11 | 3 | 0.1993333 | 0.05133333 | 5 | 45.99393 | 0.9878 | SÐt pha dÎo mÒm
27 | HK1 | 14 | 28 | - | 28.2 | [5 empty] | 4.5 | 15.2 | 24.2 | 28.2 | 27.9 | 32.35 | 1.89 | 1.428032 | 2.7 | 47.10994 | 0.8907143 | 98.06175 | 37.2172 | 22.0072 | 15.21 | 0.68 | 11 | 7 | 0.207 | 0.053 |  |  |  | SÐt pha dÎo mÒm
28 | HK1 | 15 | 30 | - | 30.2 | [5 empty] | 7.5 | 14.5 | 23.4 | 26.3 | 28.3 | 31.68 | 1.87 | 1.420109 | 2.71 | 47.59744 | 0.9083037 | 94.51992 | 36.285 | 20.935 | 15.35 | 0.7 | 12 | 15 | 0.228 | 0.049 |  |  |  | SÐt pha dÎo mÒm
29 | HK1 | 16 | 32 | - | 32.2 | [5 empty] | 6.3 | 12.2 | 26.7 | 28.6 | 26.2 | 29.57 | 1.88 | 1.450953 | 2.7 | 46.26099 | 0.8608457 | 92.74484 | 36.7844 | 21.7544 | 15.03 | 0.52 | 13 | 5 | 0.236 | 0.043 |  |  |  | SÐt pha dÎo mÒm
30 | HK1 | 17 | 34.1 | - | 34.3 | [5 empty] | 7.6 | 16.3 | 22.3 | 27.9 | 25.9 | 27.87 | 1.88 | 1.470243 | 2.7 | 45.54655 | 0.8364309 | 89.9644 | 35.35 | 20.39 | 14.96 | 0.5 | 14 | 2 | 0.24 | 0.039 |  |  |  | SÐt pha dÎo cøng
31 | HK2 | 14 | 27.5 | - | 27.7 | [5 empty] | 7.3 | 12.2 | 21.8 | 29.1 | 29.6 | 30.02 | 1.89 | 1.453623 | 2.69 | 45.96199 | 0.8505492 | 94.94313 | 36.56 | 20.21 | 16.35 | 0.6 | 11 | 20 | 0.213 | 0.05 |  |  |  | SÐt pha dÎo mÒm
32 | HK2 | 15 | 29.4 | - | 29.6 | [5 empty] | 6.4 | 14.8 | 23.6 | 28.7 | 26.5 | 32.6 | 1.87 | 1.410256 | 2.7 | 47.76828 | 0.9145455 | 96.24453 | 38.1907 | 23.0807 | 15.11 | 0.63 | 11 | 5 | 0.21 | 0.046 |  |  |  | SÐt pha dÎo mÒm
33 | HK2 | 16 | 31 | - | 31.2 | [5 empty] | 7 | 11.6 | 25.5 | 28.1 | 27.8 | 28.39 | 1.86 | 1.448711 | 2.69 | 46.14457 | 0.8568231 | 89.13053 | 35.8429 | 20.6329 | 15.21 | 0.51 | 13 | 15 | 0.224 | 0.044 |  |  |  | SÐt pha dÎo mÒm
34 | HK2 | 17 | 33 | - | 33.2 | [5 empty] | 7.8 | 13 | 24.9 | 27.9 | 26.4 | 29.15 | 1.85 | 1.432443 | 2.7 | 46.94656 | 0.8848919 | 88.94307 | 36.8408 | 21.7608 | 15.08 | 0.49 | 13 | 30 | 0.23 | 0.038 |  |  |  | SÐt pha dÎo cøng
Trung b×nh líp 7 | [10 empty] | 6.8 | 13.725 | 24.05 | 28.1 | 27.325 | 30.20375 | 1.87375 | 1.439091 | 2.69875 | 46.66704 | 0.875388 | 93.06902 | 36.633875 | 21.346375 | 15.2875 | 0.57875 | 12 | 27 | 0.2235 | 0.04525 | 7 | 51.39185 | 1.115579 | SÐt pha dÎo mÒm
35 | HK1 | 18 | 36 | - | 36.2 | [6 empty] | 17.9 | 25.2 | 32.2 | 24.7 | 23.31 | 1.88 | 1.524613 | 2.69 | 43.32295 | 0.7643824 | 82.0321 | 34.8884 | 20.7684 | 14.12 | 0.18 | 18 | 40 | 0.296 | 0.018 |  |  |  | SÐt pha Nöa cøng
36 | HK1 | 19 | 38 | - | 38.2 | [6 empty] | 16.3 | 23.5 | 33.8 | 26.4 | 23.11 | 1.89 | 1.535212 | 2.7 | 43.14028 | 0.7587143 | 82.24044 | 35.3248 | 20.2448 | 15.08 | 0.19 | 18 | 35 | 0.299 | 0.019 |  |  |  | SÐt pha Nöa cøng
37 | HK1 | 20 | 39 | - | 39.2 | [6 empty] | 13.4 | 27.4 | 31.9 | 27.3 | 23.25 | 1.91 | 1.549696 | 2.69 | 42.39049 | 0.7358246 | 84.99648 | 35.1294 | 19.8994 | 15.23 | 0.22 | 17 | 30 | 0.287 | 0.02 |  |  |  | SÐt pha Nöa cøng
38 | HK2 | 18 | 35.2 | - | 35.4 | [6 empty] | 13 | 26.2 | 34.6 | 26.2 | 22.21 | 1.92 | 1.571066 | 2.7 | 41.81236 | 0.718578125 | 83.4523 | 33.8678 | 18.7278 | 15.14 | 0.23 | 16 | 45 | 0.29 | 0.018 |  |  |  | SÐt pha Nöa cøng
39 | HK2 | 19 | 37.3 | - | 37.5 | [6 empty] | 12 | 26.2 | 35.5 | 26.3 | 21.58 | 1.93 | 1.587432 | 2.69 | 40.98765 | 0.6945606 | 83.57831 | 33.5485 | 18.3985 | 15.15 | 0.21 | 16 | 35 | 0.291 | 0.019 |  |  |  | SÐt pha Nöa cøng
40 | HK2 | 20 | 39.2 | - | 39.4 | [6 empty] | 15.9 | 24.9 | 32.1 | 27.1 | 20.69 | 1.93 | 1.599138 | 2.7 | 40.77266 | 0.6884093 | 81.14794 | 32.5226 | 17.3526 | 15.17 | 0.22 | 17 | 25 | 0.289 | 0.021 |  |  |  | SÐt pha Nöa cøng
Trung b×nh líp 8 | [11 empty] | 14.75 | 25.56667 | 33.35 | 26.33333 | 22.35833 | 1.91 | 1.560989 | 2.695 | 42.07107 | 0.7267449 | 82.90793 | 34.21358 | 19.23192 | 14.98167 | 0.2083333 | 17 | 35 | 0.292 | 0.01916667 | 24 | 156.398 | 1.655328 | SÐt pha Nöa cøng
|  |  |  | Người lập | [8 empty] | Ng­êi kiÓm tra | [6 empty] | CÔNG TY CP TƯ VẤN QUY HOẠCH VÀ TKXD HẢI DƯƠNG