## BTH (pl) (2)
CÔNG TY CỔ PHẦN TƯ VẤN VIỆT DELTA
DELTA VIET CONSULTANCY JOINT STOCK COMPANY
TRUNG TÂM THÍ NGHIỆM VÀ KIỂM ĐỊNH XÂY DỰNG VIỆT DELTA (LAS XD24.091)
VIET DELTA CENTER FOR TEST AND CONSTRUCTION VERIFYING
Địa chỉ: Ô 34 Lô BT2 khu ĐTM Pháp Vân Tứ Hiệp, Hoàng Liệt, Hoàng Mai, Hà Nội TTTN: Số 11, ngách 11, ngõ 1295 Giải Phóng, Thịnh Liệt, Hoàng Mai, Hà Nội
ĐƠN VỊ YÊU CẦU :
BẢNG TỔNG HỢP KẾT QUẢ THÍ NGHIỆM CÁC MẪU ĐẤT PHYSICO - MECHANICAL PROPERTIES OF SOIL
CÔNG TRÌNH: BIỆT THỰ BL8-04
ĐỊA ĐIỂM: KHU BẰNG LĂNG, PHƯỜNG VIỆT HƯNG, QUẬN LONG BIÊN, THÀNH PHỐ HÀ NỘI
Số thứ tự No | Số hiệu thí nghiệm No. Test | Số hiệu hố khoan No. Boreholes | Độ sâu lấy mẫu Deply of samle | ( m ) | Số hiệu mẫu đất No. Sample | Thành phần hạt - Particle size distribution % Đường kính cỡ hạt - Size (mm) | [10 empty] | Tính chất cơ lý của đất - Physical Mechanical pro perties of the soil | [44 empty] | PHÂN LOẠI ĐẤT - CLASIFICATION
[6 empty] | Hạt sỏi Gravel |  |  | Hạt cát Sand |  |  |  |  | Hạt bụi Silt |  | Hạt sét Clay | Độ ẩm tự nhiên Nature moisture content W ( % ) | Khối lượng thể tích tự nhiên Wet density g ( g/cm3 ) | Khối lượng thể tích khô Dry density g ( g/cm3 ) | Khối lượng riêng Specific gravity D (g/cm3 ) | Hệ số rỗng Void ratio e | Độ lỗ rỗng Porosity n % | Độ bão hoà Degree of sturation G % | Khối lượng thể tích khô - Khi rời Dry density - Loose g ( g/cm3 ) | Khối lượng thể tích khô - Khi chặt Dry density - Dense g ( g/cm3 ) | emax | emin | Góc nghỉ khô - Dry angle of repose ak | Góc nghỉ ướt - Wet angle of repose aư | Giới hạn chảy Liquid limit WL | Giới hạn dẻo Plastic limit WP | Chỉ số dẻo Plasticity index Ip | Độ sệt Liquidity Is | Lực dính kết Cohesive C ( kG/cm2 ) | Góc ma sát trong Angel of intermal friction j (độ) |  |  | Hệ số nén lún Coefficient of Compressibility a 0-0.125 ( cm2 /kG ) | Hệ số nén lún Coefficient of Compressibility a 0.125-0.25 ( cm2 /kG ) | Hệ số nén lún Coefficient of Compressibility a 0.25-0.5 ( cm2 /kG ) | Hệ số nén lún Coefficient of Compressibility a 0.5-1.0 ( cm2 /kG ) | Hệ số nén lún Coefficient of Compressibility a 1-2 ( cm2 /kG ) | Hệ số nén lún Coefficient of Compressibility a 2.0-4.0 ( cm2 /kG ) | Hệ số nén lún Coefficient of Compressibility a 4.0-8.0 ( cm2 /kG ) | Hệ số thấm Permeability coefficient K(10 -6 cm/sec) | Thí nghiệm 3 trục Sơ đồ CD |  | Thí nghiệm 3 trục Sơ đồ CU |  |  |  | Thí nghiệm 3 trục Sơ đồ UU |  | Thí nghiệm nén cố kết Consolidation test | [5 empty] | Áp lực tính toán quy ước R0 (kG/cm2) | Mô đun biến dạng E0 (kG/cm2)
[6 empty] | > 10 | 10 - 5 | 5 - 2 | 2 - 1 | 1.0 - 0.5 | 0.5 - 0.25 | 0.25 - 0.1 | 0.1 - 0.05 | 0.05 - 0.01 | 0.01 - 0.005 | < 0.005 | [29 empty] | Lực dính kết hữu hiệu Effective Cohesive C' ( kG/cm2 ) | Góc ma sát trong hữu hiệu Effective angel of intermal friction j' (độ) | Lực dính kết toàn phần Entire Cohesive C ( kG/cm2 ) | Góc ma sát trong toàn phần Entire angel of intermal friction j (độ) | Lực dính kết hữu hiệu Effective Cohesive C' ( kG/cm2 ) | Góc ma sát trong hữu hiệu Effective angel of intermal friction j' (độ) | Lực dính kết toàn phần Entire Cohesive C ( kG/cm2 ) | Góc ma sát trong toàn phần Entire angel of intermal friction j (độ) | Áp lực tiền cố kết Preconsolidation Pc (kG/cm2) | Hệ số nén lún cố kết av Coefficient of Compressibility (cm2/kG) | Chỉ số nén Compresion Index Cc | Chỉ số nở Swell index Cr | Hệ số cố kết Coeficient consolidation Cv ( 10 -3cm2/sec) | Hệ số thấm cố kết Permeablllty K(10 -6 cm/sec) | [15 empty] | Tên tiếng anh | Tên tiếng việt
KL
|  | Lớp 2: Sét màu xám nâu, nâu gụ, trạng thái dẻo mềm. | [60 empty] | / /2024
1 | 18440 | HK1 | 1.8 | -2 | U1 | [5 empty] | 2.32 | 3.19 | 19.31 | 21 | 12.05 | 42.13 | 36 | 1.82 | 1.338235 | 2.71 | 1.025055 | 50.61862 | 95.17539 | [6 empty] | 45.02 | 24.52 | 20.5 | 0.56 | 0.125 | 948 | 21 | 0.25 |  | 0.1184216 | 0.07687742 | 0.0532069 | 0.042 | 0.03384953 | [18 empty] | Sét xám nâu, nâu gụ, dẻo mềm | / /2024 | 588
2 | 18441 | HK1 | 3.8 | -4 | U2 | [5 empty] | 3.43 | 5.23 | 26.78 | 16.33 | 15.57 | 32.66 | 41.27 | 1.8 | 1.274156 | 2.71 | 1.126898 | 52.98318 | 99.24737 | [6 empty] | 48.25 | 29.89 | 18.36 | 0.6198257 | 0.13 | 1031 | 1 | 0.25 |  | 0.1204756 | 0.07005436 | 0.05287542 | 0.044 | 0.03190374 | [18 empty] | Sét xám nâu, nâu gụ, dẻo mềm | / /2024 | 631
3 | 18460 | HK2 | 1.8 | -2 | U1 | [5 empty] | 2.67 | 3.77 | 20.89 | 19.45 | 12.82 | 40.4 | 36.36 | 1.83 | 1.342036 | 2.7 | 1.011869 | 50.29497 | 97.02048 | [6 empty] | 44.36 | 24.03 | 20.33 | 0.6064929 | 0.135 | 1055 | 22 | 0.25 |  | 0.1183383 | 0.08040936 | 0.0529626 | 0.048 | 0.0289984 | [18 empty] | Sét xám nâu, nâu gụ, dẻo mềm | / /2024 | 655
4 | 18461 | HK2 | 3.8 | -4 | U2 | [5 empty] | 3.89 | 5.76 | 24.61 | 18.93 | 11.83 | 34.98 | 37.95 | 1.83 | 1.326568 | 2.7 | 1.035328 | 50.86787 | 98.96865 | [6 empty] | 45.32 | 27.34 | 17.98 | 0.5901001 | 0.15 | 953 | 11 | 0.25 |  | 0.09075896 | 0.07070094 | 0.05291902 | 0.039 | 0.03513709 | [18 empty] | Sét xám nâu, nâu gụ, dẻo mềm |  | 593
5 | 18462 | HK2 | 5.8 | -6 | U3 | [5 empty] | 2.65 | 5.94 | 24.89 | 19.82 | 12.73 | 33.97 | 37.67 | 1.84 | 1.336529 | 2.72 | 1.035122 | 50.86289 | 98.98584 | [6 empty] | 44.06 | 24.71 | 19.35 | 0.6697674 | 0.14 | 1119 | 12 | 0.25 |  | 0.1153811 | 0.07725392 | 0.0529068 | 0.04 | 0.02411508 | [18 empty] | Sét xám nâu, nâu gụ, dẻo mềm | / /2024 | 679
|  |  | Trung bình | [7 empty] | 2.992 | 4.778 | 23.296 | 19.106 | 13 | 36.828 | 37.85 | 1.824 | 1.323177 | 2.708 | 1.046589 | 51.13821 | 97.93512 | [6 empty] | 45.402 | 26.098 | 19.304 | 0.6087857 | 0.136 | 1029.2 | [6 empty] | 0.0426 | [17 empty] | 0.915504 | 105.6924 |  | / /2024 | 10.48667 | 6 | 10 | 29.2 | 1.91 | 4.17 | 100 | 1.04 | 5.5 | 0.4
|  | Lớp 3: Sét pha màu xám ghi, xám vàng loang lổ trạng thái dẻo cứng | [60 empty] | / /2024
6 | 18442 | HK1 | 5.8 | -6 | U3 |  |  |  |  | 1.15 | 4.89 | 6.26 | 28.89 | 21.47 | 17.43 | 19.91 | 27.1 | 1.94 | 1.526357 | 2.69 | 0.762366 | 43.2581 | 95.62205 | [6 empty] | 35.36 | 22.04 | 13.32 | 0.3798799 | 0.215 | 1353 | 2 | 0.25 |  | 0.07138809 | 0.05600273 | 0.03544788 | 0.031 | 0.01786241 | [18 empty] | Sét pha màu xám ghi, xám vàng loang lổ, dẻo cứng | / /2024 | 833
7 | 18463 | HK2 | 7.8 | -8 | U4 |  |  |  |  | 1.07 | 4.71 | 6.27 | 30.55 | 20.59 | 14.94 | 21.87 | 26.15 | 1.93 | 1.529925 | 2.68 | 0.7517202 | 42.91326 | 93.22884 | [6 empty] | 33.36 | 20.49 | 12.87 | 0.4397824 | 0.24 | 1330 | 13 | 0.25 |  | 0.07670691 | 0.04191836 | 0.0403203 | 0.029 | 0.02209626 | [18 empty] | Sét pha màu xám ghi, xám vàng loang lổ, dẻo cứng |  | 810
|  |  | Trung bình | [6 empty] | 0.2775 | 4.8 | 6.265 | 29.72 | 21.03 | 16.185 | 20.89 | 26.625 | 1.935 | 1.528134 | 2.685 | 0.7570446 | 43.08625 | 94.43054 | [6 empty] | 34.36 | 21.265 | 13.095 | 0.4093165 | 0.2275 | 1341.5 | [6 empty] | 0.03 | [17 empty] | 1.484215 | 163.4051 |  | / /2024 | 13.69167 | 6 | 13 | 41.5 | 2.315 | 4.555 | 100 | 0.75 | 4.5 | 0.62
|  | Lớp 4: Sét pha xám nâu xám đen, trạng thái chảy, đến dẻo chảy đôi chỗ xen kẹp sét pha dẻo cứng | [60 empty] | / /2024
8 | 18443 | HK1 | 7.8 | -8 | U4 |  |  |  |  | 1.53 | 4.2 | 7.22 | 30.2 | 20.74 | 12.99 | 23.12 | 36.96 | 1.73 | 1.263143 | 2.66 | 1.105859 | 52.51344 | 88.90248 | [6 empty] | 39.36 | 26.04 | 13.32 | 0.8198198 | 0.04 | 651 | 3 | 0.125 | 0.1525724 | 0.121351 | 0.09381138 | 0.05419559 | 0.05 | [19 empty] | Sét pha xám nâu xám đen, dẻo chảy | / /2024 | 411
9 | 18444 | HK1 | 9.8 | -10 | U5 |  |  |  |  | 2.14 | 4.15 | 8 | 28.3 | 20.93 | 14.06 | 22.42 | 33.76 | 1.8 | 1.345694 | 2.67 | 0.9841067 | 49.59948 | 91.59495 | [6 empty] | 32.32 | 20.28 | 12.04 | 1.119601 | 0.03 | 612 | 4 | 0.125 | 0.1271822 | 0.1091716 | 0.09032983 | 0.05624833 | 0.051 | [19 empty] | Sét pha xám nâu xám đen, chảy |  | 372
10 | 18445 | HK1 | 11.8 | -12 | U6 |  |  |  |  | 3.67 | 5.85 | 6.4 | 28.34 | 19.11 | 14.91 | 21.72 | 34.37 | 1.77 | 1.317258 | 2.65 | 1.011754 | 50.29214 | 90.02236 | [6 empty] | 35.36 | 21.15 | 14.21 | 0.9303308 | 0.03 | 729 | 5 | 0.125 | 0.1297249 | 0.1178546 | 0.079135 | 0.05030725 | 0.043 | [19 empty] | Sét pha xám nâu xám đen, dẻo chảy |  | 449
11 | 18446 | HK1 | 13.8 | -14 | U7 |  |  |  |  | 2.9 | 3.53 | 7.06 | 25.77 | 22.47 | 11.32 | 26.95 | 36.12 | 1.73 | 1.270937 | 2.66 | 1.092943 | 52.2204 | 87.90867 | [6 empty] | 37.62 | 22.6 | 15.02 | 0.9001332 | 0.04 | 808 | 6 | 0.125 | 0.1680817 | 0.1113724 | 0.09310267 | 0.06211717 | 0.049 | [19 empty] | Sét pha xám nâu xám đen, dẻo chảy |  | 488
12 | 18464 | HK2 | 9.8 | -10 | U5 |  |  |  |  | 3.42 | 4.72 | 6.59 | 29.63 | 19.64 | 13.95 | 22.05 | 36.57 | 1.72 | 1.259427 | 2.67 | 1.120011 | 52.83043 | 87.17941 | [6 empty] | 38.04 | 24.72 | 13.32 | 0.8896396 | 0.06 | 552 | 14 | 0.125 | 0.1250765 | 0.1069968 | 0.09277004 | 0.06676182 | 0.052 | [19 empty] | Sét pha xám nâu xám đen, dẻo chảy |  | 352
13 | 18465 | HK2 | 11.8 | -12 | U6 |  |  |  |  | 1.17 | 5.35 | 7.66 | 27.71 | 20.69 | 16.17 | 21.25 | 35.21 | 1.82 | 1.346054 | 2.66 | 0.9761462 | 49.39646 | 95.94731 | [6 empty] | 34.36 | 20.17 | 14.19 | 1.059901 | 0.045 | 720 | 15 | 0.125 | 0.1426895 | 0.1180783 | 0.07148301 | 0.05952309 | 0.045 | [19 empty] | Sét pha xám nâu xám đen, chảy |  | 440
14 | 18466 | HK2 | 13.8 | -14 | U7 |  |  |  |  | 2.6 | 4.66 | 7.68 | 28.95 | 19.68 | 15.03 | 21.4 | 35.16 | 1.77 | 1.309559 | 2.67 | 1.038854 | 50.95284 | 90.36609 | [6 empty] | 36.36 | 23 | 13.36 | 0.9101796 | 0.05 | 729 | 16 | 0.125 | 0.1303072 | 0.1132736 | 0.06302439 | 0.05883696 | 0.045 | [19 empty] | Sét pha xám nâu xám đen, dẻo chảy |  | 449
|  |  | Trung bình | [6 empty] | 2.49 | 4.637143 | 7.23 | 28.41429 | 20.46571 | 14.06143 | 22.70143 | 35.45 | 1.762857 | 1.301482 | 2.662857 | 1.046019 | 51.12461 | 90.24525 | [6 empty] | 36.20286 | 22.56571 | 13.63714 | 0.9447936 | 0.04214286 | 703 | [6 empty] | 0.04785714 | [17 empty] | 0.44128 | 26.50664 |  | / /2024 | 7.05 | 6 | 7 | 3 | 1.59 | 3.82 | 100 | 1.04 | 2.5 | 0.62
|  | Lớp 5: Sét pha màu nâu gụ, nâu vàng, trạng thái dẻo cứng. | [60 empty] | / /2024
15 | 18447 | HK1 | 15.8 | -16 | U8 |  |  |  |  | 1.84 | 4.63 | 6.58 | 28.55 | 22.15 | 14.01 | 22.24 | 24.66 | 1.92 | 1.540189 | 2.69 | 0.7465385 | 42.74389 | 88.8573 | [6 empty] | 33.32 | 20 | 13.32 | 0.3498498 | 0.23 | 1348 | 7 | 0.25 |  | 0.08309363 | 0.04980416 | 0.0411567 | 0.033 | 0.02763286 | [18 empty] | Sét pha nâu gụ, nâu vàng, dẻo cứng | / /2024 | 828
16 | 18448 | HK1 | 17.8 | -18 | U9 |  |  |  |  | 2.44 | 5.7 | 7.92 | 27.47 | 19.21 | 16.61 | 20.65 | 26.83 | 1.9 | 1.498068 | 2.69 | 0.7956458 | 44.30973 | 90.70959 | [6 empty] | 34.05 | 21.81 | 12.24 | 0.4101307 | 0.195 | 1402 | 8 | 0.25 |  | 0.1048491 | 0.06673367 | 0.04330724 | 0.037 | 0.03130911 | [18 empty] | Sét pha nâu gụ, nâu vàng, dẻo cứng |  | 842
17 | 18467 | HK2 | 15.8 | -16 | U8 |  |  |  |  | 2.46 | 5.6 | 7.65 | 28.23 | 18.65 | 15.62 | 21.79 | 23.57 | 1.91 | 1.545683 | 2.68 | 0.7338618 | 42.32528 | 86.07561 | [6 empty] | 32.32 | 18.2 | 14.12 | 0.3803116 | 0.21 | 1243 | 17 | 0.25 |  | 0.08309314 | 0.06324241 | 0.0489906 | 0.031 | 0.02498839 | [18 empty] | Sét pha nâu gụ, nâu vàng, dẻo cứng |  | 763
18 | 18468 | HK2 | 17.8 | -18 | U9 |  |  |  |  | 1.06 | 5.4 | 7.64 | 27.58 | 20.95 | 14.21 | 23.16 | 22.62 | 1.92 | 1.565813 | 2.69 | 0.7179573 | 41.79134 | 84.75128 | [6 empty] | 31.36 | 18.31 | 13.05 | 0.3302682 | 0.26 | 1407 | 18 | 0.25 |  | 0.09851452 | 0.08413544 | 0.05490194 | 0.033 | 0.02981282 | [18 empty] | Sét pha nâu gụ, nâu vàng, dẻo cứng |  | 847
|  |  | Trung bình | [6 empty] | 1.95 | 5.3325 | 7.4475 | 27.9575 | 20.24 | 15.1125 | 21.96 | 24.42 | 1.9125 | 1.537132 | 2.6875 | 0.7483856 | 42.80438 | 87.69376 | [6 empty] | 32.7625 | 19.58 | 13.1825 | 0.3671534 | 0.22375 | 1340 | [6 empty] | 0.0335 | [17 empty] | 1.461925 | 145.6118 |  | / /2024 | 13.66667 | 6 | 13 | 40 | 2.315 | 4.555 | 100 | 0.74 | 4.5 | 0.62
|  | Lớp 6: Cát pha xám nâu nâu gụ, trạng thái dẻo | [60 empty] | / /2024
19 | 18449 | HK1 | 19.8 | -20 | U10 |  |  |  | 4.27 | 4.24 | 6.56 | 12.7 | 30.87 | 21.49 | 16.54 | 3.33 | 23.84 | 1.9 | 1.534238 | 2.68 | 0.7467958 | 42.75232 | 85.55378 | [6 empty] | 25.24 | 18.89 | 6.35 | 0.7795276 | 0.11 | 1041 | 9 | 0.125 | 0.1030514 | 0.07960842 | 0.05372347 | 0.0454818 | 0.035 | [19 empty] | Cát pha xám nâu nâu gụ, dẻo | / /2024 | 641
20 | 18450 | HK1 | 21.8 | -22 | U11 |  |  |  | 2.94 | 5.54 | 7.53 | 11.55 | 30.18 | 22.25 | 13.33 | 6.68 | 21.24 | 1.96 | 1.616628 | 2.69 | 0.6639571 | 39.9023 | 86.05314 | [6 empty] | 24.03 | 17.82 | 6.21 | 0.5507246 | 0.12 | 1539 | 10 | 0.25 |  | 0.08532001 | 0.05046935 | 0.04126131 | 0.03 | 0.01818295 | [18 empty] | Cát pha xám nâu nâu gụ, dẻo |  | 939
21 | 18469 | HK2 | 19.8 | -20 | U10 |  |  |  | 3.57 | 5.79 | 8.12 | 14.23 | 25.96 | 24.65 | 10 | 7.68 | 20.63 | 1.91 | 1.583354 | 2.69 | 0.6989251 | 41.13925 | 79.40006 | [6 empty] | 24.09 | 17.91 | 6.18 | 0.4401294 | 0.19 | 1754 | 19 | 0.25 |  | 0.09097597 | 0.05662307 | 0.03684053 | 0.035 | 0.02280322 | [18 empty] | Cát pha xám nâu nâu gụ, dẻo |  | 1074
22 | 18470 | HK2 | 21.8 | -22 | U11 |  |  |  | 4.25 | 5.09 | 8.65 | 9.97 | 30.09 | 22.33 | 13.86 | 5.76 | 21.57 | 1.95 | 1.604014 | 2.68 | 0.6708082 | 40.14873 | 86.17605 | [6 empty] | 25.32 | 18.97 | 6.35 | 0.4094488 | 0.19 | 1829 | 20 | 0.25 |  | 0.08741449 | 0.04715014 | 0.03991422 | 0.033 | 0.02108043 | [18 empty] | Cát pha xám nâu nâu gụ, dẻo | / /2024 | 1109
|  |  | Trung bình | [5 empty] | 3.7575 | 5.165 | 7.715 | 12.1125 | 29.275 | 22.68 | 13.4325 | 5.8625 | 21.82 | 1.93 | 1.584305 | 2.685 | 0.6947497 | 40.99424 | 84.32778 | [6 empty] | 24.67 | 18.3975 | 6.2725 | 0.5456357 | 0.1525 | 1540.75 | [6 empty] | 0.03325 | [17 empty] | 1.2454875 | 124.4685 |  | / /2024 | 15.67917 | 6 | 15 | 40.75 | 2.625 | 4.845 | 100 | 0.69 | 3.3 | 0.74
|  | Lớp 7: Cát hạt nhỏ xám ghi, xám nâu, kết cấu chặt vừa đến chặt, lẫn sạn sỏi | [60 empty] | / /2024
23 | 18451 | HK1 | 24 | -24.2 | D12 |  | 9.97 | 5.58 | 3.75 | 5.95 | 22.2 | 32.63 | 19.92 |  |  |  | 18.67 |  |  | 2.66 |  |  |  | 1.29 | 1.5 | 1.062016 | 0.7733333 | 3114 | 2516 | [32 empty] | Cát mịn xám ghi, xám nâu, lẫn sỏi sạn | / /2024 | 1874 | 1516
24 | 18452 | HK1 | 26 | -26.2 | D13 |  | 5.97 | 3.66 | 1.57 | 11.74 | 19.52 | 35.19 | 22.35 |  |  |  | 17.38 |  |  | 2.65 |  |  |  | 1.26 | 1.51 | 1.103175 | 0.7549669 | 3243 | 2414 | [32 empty] | Cát mịn xám ghi, xám nâu, lẫn sỏi sạn |  | 1963 | 1454
25 | 18453 | HK1 | 28 | -28.2 | D14 |  | 9.79 | 8.32 | 2.28 | 11 | 16.36 | 33.23 | 19.02 |  |  |  | 17.43 |  |  | 2.67 |  |  |  | 1.26 | 1.55 | 1.119048 | 0.7225806 | 3212 | 2435 | [32 empty] | Cát mịn xám ghi, xám nâu, lẫn sỏi sạn |  | 1932 | 1475
26 | 18454 | HK1 | 30 | -30.2 | D15 |  | 5.76 | 6.87 | 3.72 | 6.04 | 11.84 | 44.21 | 21.56 |  |  |  | 18.59 |  |  | 2.66 |  |  |  | 1.33 | 1.51 | 1 | 0.7615894 | 3210 | 2529 | [32 empty] | Cát mịn xám ghi, xám nâu, lẫn sỏi sạn |  | 1930 | 1529
27 | 18455 | HK1 | 32 | -32.2 | D16 |  | 6.34 | 6.07 | 0.98 | 19.35 | 12.97 | 38.45 | 15.84 |  |  |  | 18.05 |  |  | 2.67 |  |  |  | 1.26 | 1.49 | 1.119048 | 0.7919463 | 3152 | 2523 | [32 empty] | Cát mịn xám ghi, xám nâu, lẫn sỏi sạn |  | 1912 | 1523
28 | 18456 | HK1 | 34 | -34.2 | D17 |  | 7.63 | 8.57 | 3.72 | 8.65 | 18.42 | 33.96 | 19.05 |  |  |  | 16.77 |  |  | 2.65 |  |  |  | 1.33 | 1.5 | 0.9924812 | 0.7666667 | 3219 | 2425 | [32 empty] | Cát mịn xám ghi, xám nâu, lẫn sỏi sạn |  | 1939 | 1465
29 | 18457 | HK1 | 36 | -36.2 | D18 |  | 9.11 | 6.63 | 0.48 | 10.2 | 18.47 | 37.28 | 17.83 |  |  |  | 15.73 |  |  | 2.66 |  |  |  | 1.31 | 1.48 | 1.030534 | 0.7972973 | 3145 | 2535 | [32 empty] | Cát mịn xám ghi, xám nâu, lẫn sỏi sạn |  | 1905 | 1535
30 | 18458 | HK1 | 38 | -38.2 | D19 |  | 5.9 | 3.67 | 2.72 | 5.62 | 16.72 | 48.93 | 16.44 |  |  |  | 17.6 |  |  | 2.66 |  |  |  | 1.26 | 1.55 | 1.111111 | 0.716129 | 3224 | 2523 | [32 empty] | Cát mịn xám ghi, xám nâu, lẫn sỏi sạn |  | 1944 | 1523
31 | 18459 | HK1 | 40 | -40.2 | D20 |  | 5.36 | 3.02 | 0.82 | 11.21 | 27.2 | 33.82 | 18.57 |  |  |  | 17.95 |  |  | 2.67 |  |  |  | 1.27 | 1.46 | 1.102362 | 0.8287671 | 3202 | 2638 | [32 empty] | Cát mịn xám ghi, xám nâu, lẫn sỏi sạn |  | 1922 | 1598
32 | 18471 | HK2 | 24 | -24.2 | D12 |  | 6.23 | 5.25 | 0.86 | 9.37 | 23.47 | 35.26 | 19.56 |  |  |  | 17.56 |  |  | 2.66 |  |  |  | 1.28 | 1.54 | 1.078125 | 0.7272727 | 3253 | 2507 | [32 empty] | Cát mịn xám ghi, xám nâu, lẫn sỏi sạn |  | 1973 | 1507
33 | 18472 | HK2 | 26 | -26.2 | D13 |  | 9.56 | 9.46 | 3.62 | 13.82 | 13.32 | 34.19 | 16.03 |  |  |  | 18.67 |  |  | 2.65 |  |  |  | 1.3 | 1.51 | 1.038462 | 0.7549669 | 3130 | 2555 | [32 empty] | Cát mịn xám ghi, xám nâu, lẫn sỏi sạn |  | 1890 | 1555
34 | 18473 | HK2 | 28 | -28.2 | D14 |  | 9.41 | 3.35 | 3 | 12.32 | 21.21 | 31.16 | 19.55 |  |  |  | 17.79 |  |  | 2.66 |  |  |  | 1.29 | 1.47 | 1.062016 | 0.8095238 | 3211 | 2652 | [32 empty] | Cát mịn xám ghi, xám nâu, lẫn sỏi sạn |  | 1931 | 1612
35 | 18474 | HK2 | 30 | -30.2 | D15 |  | 5.94 | 5.92 | 2.4 | 8.55 | 24.2 | 37.81 | 15.18 |  |  |  | 18.19 |  |  | 2.66 |  |  |  | 1.31 | 1.46 | 1.030534 | 0.8219178 | 3232 | 2458 | [32 empty] | Cát mịn xám ghi, xám nâu, lẫn sỏi sạn |  | 1952 | 1498
36 | 18475 | HK2 | 32 | -32.2 | D16 |  | 6.27 | 7.65 | 0.38 | 5.43 | 16.63 | 40.55 | 23.09 |  |  |  | 18.55 |  |  | 2.66 |  |  |  | 1.31 | 1.46 | 1.030534 | 0.8219178 | 3250 | 2418 | [32 empty] | Cát mịn xám ghi, xám nâu, lẫn sỏi sạn |  | 1970 | 1458
37 | 18476 | HK2 | 34 | -34.2 | D17 |  | 7.95 | 2.03 | 1.2 | 15.31 | 20.21 | 32.6 | 20.7 |  |  |  | 16.78 |  |  | 2.66 |  |  |  | 1.28 | 1.46 | 1.078125 | 0.8219178 | 3250 | 2535 | [32 empty] | Cát mịn xám ghi, xám nâu, lẫn sỏi sạn |  | 1970 | 1535
38 | 18477 | HK2 | 36 | -36.2 | D18 |  | 6.8 | 6.8 | 0.79 | 5.19 | 17.81 | 40.96 | 21.65 |  |  |  | 16.44 |  |  | 2.67 |  |  |  | 1.31 | 1.48 | 1.038168 | 0.8040541 | 3109 | 2615 | [32 empty] | Cát mịn xám ghi, xám nâu, lẫn sỏi sạn |  | 1869 | 1575
39 | 18478 | HK2 | 38 | -38.2 | D19 |  | 9.44 | 4.03 | 4.2 | 11.21 | 11.25 | 41.75 | 18.12 |  |  |  | 15.05 |  |  | 2.65 |  |  |  | 1.28 | 1.5 | 1.0703125 | 0.7666667 | 3116 | 2511 | [32 empty] | Cát mịn xám ghi, xám nâu, lẫn sỏi sạn |  | 1876 | 1511
40 | 18479 | HK2 | 40 | -40.2 | D20 |  | 9.16 | 3.29 | 2.74 | 18.47 | 14 | 32.3 | 20.04 |  |  |  | 18.83 |  |  | 2.67 |  |  |  | 1.33 | 1.54 | 1.007519 | 0.7337662 | 3223 | 2507 | [32 empty] | Cát mịn xám ghi, xám nâu, lẫn sỏi sạn |  | 1943 | 1507
|  |  | Trung bình |  |  |  | 7.588333 | 5.565 | 2.179444 | 10.52389 | 18.1 | 36.90444 | 19.13889 |  |  |  | 17.55722 |  |  | 2.660556 |  |  |  | 1.292222 | 1.498333 | 1.058899 | 0.7756767 | 3207 | 2521 | [30 empty] | 2 |  |  | / /2024 | 32.125 | 25.34815 | 32 | 7.5 | 5.21 | 6.9 | 100 | #VALUE! | #VALUE! | 0.74
[61 empty] | CÔNG TY CỔ PHẦN TƯ VẤN VIỆT DETLA DELTA VIET CONSULTANCY JOINT STOCK COMPANY |  |  | 7.5 | 20.88
[12 empty] | Thí nghiệm/Tested by | [16 empty] | Trưởng phòng thí nghiệm/Chief of Lab | [32 empty] | P. Giám đốc/V. Director
ngauyangksjslgjs,ghlhgalga
[12 empty] | Nguyễn Thị Thu Hương | [16 empty] | Nguyễn Phương Thảo | [32 empty] | Trần Thị Na
Khối lượng thể tích khô
Hệ số rỗng
Khối lượng thể tích khô
TN 3 trục
Sơ đồ UU
TN 3 trục
Sơ đồ CU
TN 3 trục
Sơ đồ CD
TN 3 trục
Sơ đồ UU
TN 3 trục
Sơ đồ CU
TN 3 trục
Sơ đồ CD
TN 3 trục
Sơ đồ UU
TN 3 trục
Sơ đồ CU
TN 3 trục
Sơ đồ CD
TN 3 trục
Sơ đồ UU
TN 3 trục
Sơ đồ CU
TN 3 trục
Sơ đồ CD
Khối lượng thể tích khô
Hệ số rỗng
Khối lượng thể tích khô
TN 3 trục
Sơ đồ UU
TN 3 trục
Sơ đồ CU
TN 3 trục
Sơ đồ CD
TN 3 trục
Sơ đồ UU
TN 3 trục
Sơ đồ CU
TN 3 trục
Sơ đồ CD