## BTH
CÔNG TY CỔ PHẦN TƯ VẤN VIỆT DELTA
DELTA VIET CONSULTANCY JOINT STOCK COMPANY
TRUNG TÂM THÍ NGHIỆM VÀ KIỂM ĐỊNH XÂY DỰNG VIỆT DELTA(LAS XD595)
VIET DELTA CENTER FOR TEST AND CONSTRUCTION VERIFYING (LAS XD595)
Địa chỉ: Ô34 Lô BT2 khu ĐTM Pháp Vân Tứ Hiệp - Hoàng Liệt - Hoàng Mai - Hà Nội
BẢNG TỔNG HỢP GIÁ TRỊ TRUNG BÌNH KẾT QUẢ THÍ NGHIỆM CÁC MẪU ĐẤT
DỰ ÁN: KHU NHÀ Ở VÀ DỊCH VỤ TUYÊN SƠN
ĐỊA ĐIỂM: PHƯỜNG HÒA CƯỜNG NAM, Q.HẢI CHÂU, TP. ĐÀ NẴNG
[6 empty] | Thành phần hạt - Particle size distribution % | [10 empty] | Tính chất cơ lý của đất - Physical Mechanical pro perties of the soil
Số thứ tự / No | Số hiệu thí nghiệm/ No. Test | Số hiệu hố khoan / No. Boreholes | Độ sâu lấy mẫu / Deply of samle | ( m ) | Số hiệu mẫu đất / No. Sample | > 10 | 10 - 5 | 5 - 2 | 2 - 1 | 1.0 - 0.5 | 0.5 - 0.25 | 0.25 - 0.1 | 0.1 - 0.05 | 0.05 - 0.01 | 0.01 - 0.005 | < 0.005 | Độ ẩm tự nhiên Nature moisture content W ( % ) | Khối lượng thể tích tự nhiên Wet density g ( g/cm3 ) | Khối lượng thể tích khô Dry density g ( g/cm3 ) | Khối lượng riêng Specific gravity D (g/cm3 ) | Hệ số rỗng Void ratio e | Độ lỗ rỗng Porosity n % | Độ bão hoà Degree of sturation G % | Khi rời | Khi chặt | emax | emin | Góc nghỉ khô - Dry angle of repose ak | Góc nghỉ ướt - Wet angle of repose aư | Giới hạn chảy Liquid limit WL | Giới hạn dẻo Plastic limit WP | Chỉ số dẻo Plasticity index Ip | Độ sệt Liquidity Is | Lực dính kết Cohesive C ( kG/cm2 ) | Góc ma sát trong Angel of intermal friction j (độ) | 0.125 | 0.5 | 1 | 2 | Số máy nén | Số đọc 24h | Hệ số nén lún Coefficient of Compressibility a 0-0.125 ( cm2 /kG ) | Hệ số nén lún Coefficient of Compressibility a 0.125-0.25 ( cm2 /kG ) | Hệ số nén lún Coefficient of Compressibility a 0.25-0.5 ( cm2 /kG ) | Hệ số nén lún Coefficient of Compressibility a 0.5-1.0 ( cm2 /kG ) | Hệ số nén lún Coefficient of Compressibility a 1-2 ( cm2 /kG ) | Hệ số nén lún Coefficient of Compressibility a 2.0-4.0 ( cm2 /kG ) | Hệ số nén lún Coefficient of Compressibility a 4.0-6.0 ( cm2 /kG ) | Nén nở hông su (kG/cm2) Unconfined compression test | Lực dính kết toàn phần C ( kG/cm2 ) | Góc ma sát trong toàn phần j (độ) | Lực dính kết toàn phần C ( kG/cm2 ) | Góc ma sát trong toàn phần j (độ) | Lực dính kết hữu hiệu C' ( kG/cm2 ) | Góc ma sát trong hữu hiệu j' (độ) | Lực dính kết toàn phần C ( kG/cm2 ) | Góc ma sát trong toàn phần j (độ) | Áp lực tiền cố kết Pc (kG/cm2) | Hệ số nén lún cố kết av (cm2/kG) | Chỉ số nén Cc | Chỉ số nén Cr | Hệ số cố kết Cv x 10-3 (cm2/sec) | Hệ số thấm cố kết K*10-6 (cm/sec)
Lớp 2: Cát hạt nhỏ- hạt mịn, màu xám vàng, xám nâu. Kết cấu xốp
1 | 4791 /Đ | HK1-1 | 2 | -2.45 | D1 |  |  |  | 4.3 | 6.2 | 11.1 | 67.2 | 11.2 |  |  |  | 14.45 |  |  | 2.65 |  |  |  | 1.25 | 1.46 | 1.12 | 0.8150685 | 2945 | 2442
2 | 4824 /Đ | HK2-1 | 1.5 | -1.95 | D1 |  |  |  | 3.6 | 6.1 | 67.6 | 11.3 | 11.4 |  |  |  | 14.45 |  |  | 2.66 |  |  |  | 1.25 | 1.45 | 1.128 | 0.8344828 | 3133 | 2526
3 | 4825 /Đ | HK2-1 | 3.5 | -3.95 | D2 |  |  |  | 2.9 | 4.6 | 66.8 | 12 | 13.7 |  |  |  | 13.66 |  |  | 2.65 |  |  |  | 1.24 | 1.46 | 1.137097 | 0.8150685 | 3028 | 2432
4 | 4839 /Đ | HK2-2 | 1 | -1.45 | D1 |  |  |  | 5.2 | 6 | 9.5 | 67.9 | 11.4 |  |  |  | 14.13 |  |  | 2.65 |  |  |  | 1.26 | 1.42 | 1.103175 | 0.8661972 | 3126 | 2510
5 | 4840 /Đ | HK2-2 | 3 | -3.45 | D2 |  |  |  | 4.6 | 4.8 | 8.5 | 70 | 12.1 |  |  |  | 13.37 |  |  | 2.66 |  |  |  | 1.25 | 1.46 | 1.128 | 0.8219178 | 3037 | 2432
6 | 4855 /Đ | HK2-3 | 1 | -1.45 | D1 |  |  |  | 5.5 | 5.9 | 6.7 | 66.9 | 15 |  |  |  | 14.48 |  |  | 2.67 |  |  |  | 1.26 | 1.46 | 1.119048 | 0.8287671 | 2945 | 2336
7 | 4871 /Đ | HK2-4 | 1 | -1.45 | D1 |  |  |  | 4.6 | 7 | 5.6 | 69.5 | 13.3 |  |  |  | 15.27 |  |  | 2.66 |  |  |  | 1.25 | 1.43 | 1.128 | 0.8601399 | 2948 | 2432
8 | 4872 /Đ | HK2-4 | 3 | -3.45 | D2 |  |  |  | 6.2 | 6.6 | 6.7 | 66.8 | 13.7 |  |  |  | 17.2 |  |  | 2.65 |  |  |  | 1.26 | 1.42 | 1.103175 | 0.8661972 | 3033 | 2520
9 | 4888 /Đ | HK2-5 | 1.5 | -1.95 | D1 |  |  |  | 5.2 | 5.8 | 5.9 | 68.9 | 14.2 |  |  |  | 14.45 |  |  | 2.67 |  |  |  | 1.25 | 1.42 | 1.136 | 0.8802817 | 3225 | 2520
10 | 4920 /Đ | HK2-7 | 1 | -1.45 | D1 |  |  |  | 5.8 | 6.1 | 6 | 67.6 | 14.5 |  |  |  | 13.62 |  |  | 2.7 |  |  |  | 1.24 | 1.43 | 1.177419 | 0.8881119 | 2948 | 2423
Trung bình lớp 2 | [8 empty] | 4.79 | 5.91 | 19.44 | 56.81 | 13.05 |  |  |  | 14.508 |  |  | 2.662 |  |  |  | 1.251 | 1.441 | 1.127991 | 0.8476232 | 3036.8 | 2457.3
Lớp 3: Cát pha, màu xám xanh, xám đen, xám ghi. Trạng thái deo.
11 | 4792 /Đ | HK1-1 | 3.8 | -4 | U1 |  |  |  |  | 3.6 | 7.4 | 10.3 | 32.3 | 22.5 | 14.3 | 9.6 | 19.62 | 2.01 | 1.680321 | 2.66 | 0.5830308 | 36.83004 | 89.51362 | [6 empty] | 21.66 | 15.23 | 6.43 | 0.6827372 | 0.125 | 1435 | [7 empty] | 0.061 | 0.045 | 0.032 | 0.018 | 0.012 |  | 1.23
12 | 4793 /Đ | HK1-1 | 5.8 | -6 | U2 |  |  |  |  | 2.9 | 8.1 | 12.9 | 31.1 | 20.9 | 14.2 | 9.9 | 19 | 1.99 | 1.672269 | 2.68 | 0.6026131 | 37.60191 | 84.49867 | [6 empty] | 20.74 | 13.96 | 6.78 | 0.7433628 | 0.115 | 1345 | [7 empty] | 0.073 | 0.052 | 0.031 | 0.019 | 0.013 | [10 empty] | 0.84 | 0.0240392 | 0.07985648 | 0.04046062 | 1.951155 | 0.03071878
13 | 4856 /Đ | HK2-3 | 3 | -3.45 | D2 | [5 empty] | 3.7 | 5.6 | 31.8 | 23.1 | 13.4 | 22.4 | 34.4 |  |  | 2.66 | [9 empty] | 35.74 | 23.42 | 12.32 | 0.8912338
14 | 4857 /Đ | HK2-3 | 4.8 | -5 | U1 | [5 empty] | 5 | 7.7 | 28.6 | 23 | 11 | 24.7 | 36.03 | 1.75 | 1.286481 | 2.67 | 1.075429 | 51.81719 | 89.45276 | [6 empty] | 38.47 | 24.25 | 14.22 | 0.8284107 | 0.076 | 648 | [6 empty] | 0.243 | 0.189 | 0.115 | 0.07 | 0.042
15 | 4873 /Đ | HK2-4 | 4 | -4.2 | D3 |  |  |  |  | 2.6 | 8.1 | 11.7 | 33.4 | 20 | 14.6 | 9.6 | 21.44 |  |  | 2.66 | [9 empty] | 21.4 | 15.26 | 6.14 | 1.006515
16 | 4874 /Đ | HK2-4 | 6 | -6.45 | D4 |  |  |  |  | 3.8 | 8 | 10.6 | 31.4 | 22.4 | 14.1 | 9.7 | 23.62 |  |  | 2.67 | [9 empty] | 22.26 | 15.38 | 6.88 | 1.197674
17 | 4889 /Đ | HK2-5 | 3.5 | -3.7 | D2 | [5 empty] | 3.8 | 5.6 | 33.8 | 21 | 13.4 | 22.4 | 36.88 |  |  | 2.66 | [9 empty] | 37.26 | 23.36 | 13.9 | 0.9726619
18 | 4890 /Đ | HK2-5 | 5.5 | -5.7 | D3 | [5 empty] | 3.5 | 5.9 | 34.3 | 20.4 | 14.9 | 21 | 34.26 |  |  | 2.65 | [9 empty] | 34.77 | 22.1 | 12.67 | 0.9597474
19 | 4891 /Đ | HK2-5 | 7.5 | -7.95 | D4 | [5 empty] | 4.3 | 7.7 | 30.3 | 22 | 12.9 | 22.8 | 35.1 |  |  | 2.67 | [9 empty] | 36.92 | 23.3 | 13.62 | 0.866373
Trung bình lớp 3 | [9 empty] | 1.433333 | 5.766667 | 8.666667 | 31.88889 | 21.7 | 13.64444 | 16.9 | 28.92778 | 1.916667 | 1.546357 | 2.664444 | 0.753691 | 42.08305 | 87.82168 | [6 empty] | 29.91333 | 19.58444 | 10.32889 | 0.9054129 | 0.1053333 | 1142.667 | [6 empty] | 0.243 | 0.1076667 | 0.07066667 | 0.04433333 | 0.02633333 | 0.0125 |  | 1.23 | [8 empty] | 0.84 | 0.0240392 | 0.07985648 | 0.04046062 | 1.951155 | 0.03071878
Lớp 3a: Cát hạt mịn- hạt bụi, đôi chỗ xen kẹp sét pha, màu xám ghi, xám xanh, lẫn vỏ sò. Kết cấu chặt vừa.
20 | 4794 /Đ | HK1-1 | 7.5 | -7.95 | D2 |  |  |  | 3.2 | 5.9 | 10.2 | 66.5 | 14.2 |  |  |  | 15.23 |  |  | 2.66 |  |  |  | 1.23 | 1.43 | 1.162602 | 0.8601399 | 3012 | 2336
21 | 4795 /Đ | HK1-1 | 9.5 | -9.95 | D3 |  |  |  | 5.1 | 6.1 | 69.5 | 10.5 | 8.8 |  |  |  | 13.6 |  |  | 2.67 |  |  |  | 1.26 | 1.42 | 1.119048 | 0.8802817 | 3113 | 2510
22 | 4805 /Đ | HK1-2 | 1.5 | -1.95 | D1 |  |  |  | 4.3 | 4.6 | 13.2 | 65.2 | 12.7 |  |  |  | 15.2 |  |  | 2.66 |  |  |  | 1.25 | 1.41 | 1.128 | 0.8865248 | 3227 | 2523
23 | 4806 /Đ | HK1-2 | 3.5 | -3.95 | D2 |  |  |  | 3.6 | 6.2 | 12.5 | 66.2 | 11.5 |  |  |  | 14.6 |  |  | 2.65 |  |  |  | 1.24 | 1.43 | 1.137097 | 0.8531469 | 3115 | 2443
24 | 4807 /Đ | HK1-2 | 5.5 | -5.95 | D3 |  |  |  | 5.2 | 5.8 | 12.5 | 65.7 | 10.8 |  |  |  | 13.7 |  |  | 2.66 |  |  |  | 1.26 | 1.45 | 1.111111 | 0.8344828 | 3026 | 2520
25 | 4808 /Đ | HK1-2 | 7.5 | -7.95 | D5 |  |  |  | 2.6 | 7.3 | 14 | 67.6 | 8.5 |  |  |  | 15.2 |  |  | 2.65 |  |  |  | 1.27 | 1.46 | 1.086614 | 0.8150685 | 2945 | 2436
26 | 4809 /Đ | HK1-2 | 9 | -9.45 | D5 |  |  |  | 4.3 | 6.2 | 13.2 | 66.5 | 9.8 |  |  |  | 16.1 |  |  | 2.66 |  |  |  | 1.26 | 1.45 | 1.111111 | 0.8344828 | 3026 | 2437
27 | 4810 /Đ | HK1-2 | 11 | -11.45 | D6 |  |  |  | 3.5 | 5.5 | 12.1 | 67.3 | 11.6 |  |  |  | 14.48 |  |  | 2.65 |  |  |  | 1.25 | 1.46 | 1.12 | 0.8150685 | 3127 | 2526
28 | 4826 /Đ | HK2-1 | 5.5 | -5.7 | D3 |  |  |  | 5.1 | 6.2 | 12.5 | 66.9 | 9.3 |  |  |  | 15.28 |  |  | 2.66 |  |  |  | 1.25 | 1.45 | 1.128 | 0.8344828 | 3025 | 2339
29 | 4827 /Đ | HK2-1 | 7.5 | -7.95 | D4 |  |  |  | 4.3 | 5.7 | 13.1 | 68.2 | 8.7 |  |  |  | 16.1 |  |  | 2.65 |  |  |  | 1.24 | 1.44 | 1.137097 | 0.8402778 | 2948 | 2428
30 | 4828 /Đ | HK2-1 | 9 | -9.45 | D5 |  |  |  | 3.6 | 4.6 | 12 | 67.2 | 12.6 |  |  |  | 14.43 |  |  | 2.66 |  |  |  | 1.23 | 1.46 | 1.162602 | 0.8219178 | 3037 | 2432
31 | 4829 /Đ | HK2-1 | 11 | -11.45 | D6 |  |  |  | 5.2 | 6.2 | 8.9 | 66.5 | 13.2 |  |  |  | 16.2 |  |  | 2.65 |  |  |  | 1.25 | 1.45 | 1.12 | 0.8275862 | 3033 | 2431
32 | 4830 /Đ | HK2-1 | 13 | -13.45 | D7 |  |  |  | 4.3 | 5.9 | 9.5 | 69.5 | 10.8 |  |  |  | 15.19 |  |  | 2.66 |  |  |  | 1.27 | 1.43 | 1.094488 | 0.8601399 | 3028 | 2336
33 | 4841 /Đ | HK2-2 | 5 | -5.45 | D3 |  |  |  | 6.2 | 6.2 | 7.3 | 66.5 | 13.8 |  |  |  | 16.55 |  |  | 2.67 |  |  |  | 1.24 | 1.45 | 1.153226 | 0.8413793 | 2948 | 2336
34 | 4842 /Đ | HK2-2 | 7 | -7.45 | D4 |  |  |  | 5.1 | 7 | 6.5 | 68.8 | 12.6 |  |  |  | 17.2 |  |  | 2.65 |  |  |  | 1.25 | 1.43 | 1.12 | 0.8531469 | 3015 | 2526
35 | 4843 /Đ | HK2-2 | 9 | -9.45 | D5 |  |  |  | 4.3 | 6.5 | 5.9 | 66.9 | 16.4 |  |  |  | 14.42 |  |  | 2.66 |  |  |  | 1.23 | 1.42 | 1.162602 | 0.8732394 | 3226 | 2532
36 | 4844 /Đ | HK2-2 | 11 | -11.45 | D6 |  |  |  | 3.6 | 5.9 | 7 | 69.5 | 14 |  |  |  | 15.23 |  |  | 2.65 |  |  |  | 1.24 | 1.45 | 1.137097 | 0.8275862 | 3025 | 2443
37 | 4845 /Đ | HK2-2 | 13 | -13.45 | D7 |  |  |  | 2.9 | 7.3 | 6.5 | 70.2 | 13.1 |  |  |  | 14.33 |  |  | 2.66 |  |  |  | 1.26 | 1.42 | 1.111111 | 0.8732394 | 3115 | 2426
38 | 4858 /Đ | HK2-3 | 7 | -7.2 | D3 |  |  |  | 4.3 | 4.6 | 7.3 | 69.7 | 14.1 |  |  |  | 13.62 |  |  | 2.65 |  |  |  | 1.25 | 1.45 | 1.12 | 0.8275862 | 3115 | 2510
39 | 4859 /Đ | HK2-3 | 9 | -9.45 | D4 |  |  |  | 3.2 | 6.2 | 6.2 | 70.2 | 14.2 |  |  |  | 15.28 |  |  | 2.66 |  |  |  | 1.26 | 1.43 | 1.111111 | 0.8601399 | 3025 | 2432
40 | 4860 /Đ | HK2-3 | 11 | -11.45 | D5 |  |  |  | 2.6 | 5.8 | 5.5 | 68.9 | 17.2 |  |  |  | 14.43 |  |  | 2.65 |  |  |  | 1.25 | 1.46 | 1.12 | 0.8150685 | 3032 | 2420
41 | 4861 /Đ | HK2-3 | 13 | -13.45 | D6 |  |  |  | 4.3 | 7 | 7.3 | 70.2 | 11.2 |  |  |  | 15.2 |  |  | 2.67 |  |  |  | 1.26 | 1.45 | 1.119048 | 0.8413793 | 3115 | 2426
42 | 4862 /Đ | HK2-3 | 15 | -15.45 | D7 |  |  |  | 3.2 | 6.5 | 6.5 | 66.9 | 16.9 |  |  |  | 13.69 |  |  | 2.66 |  |  |  | 1.25 | 1.47 | 1.128 | 0.8095238 | 2945 | 2336
43 | 4875 /Đ | HK2-4 | 8 | -8.45 | D5 |  |  |  | 2.5 | 5.9 | 6.5 | 70.2 | 14.9 |  |  |  | 15.1 |  |  | 2.66 |  |  |  | 1.24 | 1.45 | 1.145161 | 0.8344828 | 2943 | 2336
44 | 4876 /Đ | HK2-4 | 10 | -10.45 | D6 |  |  |  | 4.3 | 7 | 6.2 | 67.9 | 14.6 |  |  |  | 13.62 |  |  | 2.65 |  |  |  | 1.25 | 1.44 | 1.12 | 0.8402778 | 3115 | 2432
45 | 4877 /Đ | HK2-4 | 12 | -12.45 | D7 |  |  | 2.6 | 5.2 | 4.6 | 6 | 68.5 | 13.1 |  |  |  | 15.2 |  |  | 2.67 |  |  |  | 1.26 | 1.43 | 1.119048 | 0.8671329 | 3033 | 2432
46 | 4892 /Đ | HK2-5 | 9 | -9.45 | D5 |  |  |  | 4.3 | 7.3 | 66.9 | 12.1 | 9.4 |  |  |  | 13.66 |  |  | 2.68 |  |  |  | 1.24 | 1.46 | 1.16129 | 0.8356164 | 3115 | 2448
47 | 4893 /Đ | HK2-5 | 11 | -11.45 | D6 |  |  |  | 6.2 | 6.2 | 70.2 | 11.3 | 6.1 |  |  |  | 15.28 |  |  | 2.66 |  |  |  | 1.26 | 1.45 | 1.111111 | 0.8344828 | 3226 | 2532
48 | 4894 /Đ | HK2-5 | 13 | -13.45 | D7 |  |  |  | 5.5 | 5.9 | 66.9 | 10.5 | 11.2 |  |  |  | 14.42 |  |  | 2.65 |  |  |  | 1.25 | 1.46 | 1.12 | 0.8150685 | 3220 | 2432
49 | 4905 /Đ | HK2-6 | 2 | -2.45 | D1 |  |  |  | 2.9 | 5.8 | 4.6 | 71 | 15.7 |  |  |  | 14.15 |  |  | 2.65 |  |  |  | 1.25 | 1.45 | 1.12 | 0.8275862 | 2943 | 2336
50 | 4906 /Đ | HK2-6 | 4 | -4.45 | D2 |  |  |  | 5.6 | 7 | 6.5 | 65.3 | 15.6 |  |  |  | 13.69 |  |  | 2.66 |  |  |  | 1.27 | 1.44 | 1.094488 | 0.8472222 | 3028 | 2520
51 | 4907 /Đ | HK2-6 | 6 | -6.45 | D3 |  |  |  | 6.1 | 6.2 | 8.2 | 66.9 | 12.6 |  |  |  | 15.27 |  |  | 2.66 |  |  |  | 1.26 | 1.43 | 1.111111 | 0.8601399 | 3110 | 2448
52 | 4908 /Đ | HK2-6 | 8 | -8.45 | D4 |  |  |  | 4.6 | 7 | 7.3 | 65.8 | 15.3 |  |  |  | 13.62 |  |  | 2.65 |  |  |  | 1.25 | 1.42 | 1.12 | 0.8661972 | 3115 | 2526
53 | 4909 /Đ | HK2-6 | 10 | -10.45 | D5 |  |  |  | 2.9 | 6.6 | 6.2 | 67.2 | 17.1 |  |  |  | 15.28 |  |  | 2.67 |  |  |  | 1.26 | 1.46 | 1.119048 | 0.8287671 | 2943 | 2432
54 | 4910 /Đ | HK2-6 | 12 | -12.45 | D6 |  |  |  | 6.1 | 5.9 | 5.5 | 69.5 | 13 |  |  |  | 14.4 |  |  | 2.66 |  |  |  | 1.25 | 1.45 | 1.128 | 0.8344828 | 3015 | 2510
55 | 4921 /Đ | HK2-7 | 3 | -3.45 | D2 |  |  |  | 7.2 | 4.6 | 5.9 | 69.2 | 13.1 |  |  |  | 15.28 |  |  | 2.71 |  |  |  | 1.26 | 1.42 | 1.150794 | 0.9084507 | 3105 | 2526
56 | 4922 /Đ | HK2-7 | 5 | -5.45 | D3 |  |  |  | 6.5 | 6.5 | 6.1 | 66.8 | 14.1 |  |  |  | 14.4 |  |  | 2.72 |  |  |  | 1.25 | 1.44 | 1.176 | 0.8888889 | 3037 | 2433
57 | 4923 /Đ | HK2-7 | 7 | -7.45 | D4 |  |  |  | 5.9 | 5.8 | 5.9 | 67.9 | 14.5 |  |  |  | 13.69 |  |  | 2.7 |  |  |  | 1.24 | 1.45 | 1.177419 | 0.862069 | 2948 | 2520
58 | 4924 /Đ | HK2-7 | 9 | -9.45 | D5 |  |  |  | 4.3 | 7.6 | 6.1 | 65.9 | 16.1 |  |  |  | 15.27 |  |  | 2.66 |  |  |  | 1.24 | 1.43 | 1.145161 | 0.8601399 | 3033 | 2448
59 | 4925 /Đ | HK2-7 | 10 | -10.45 | D6 |  |  |  | 6.2 | 6.2 | 5.8 | 67.9 | 13.9 |  |  |  | 16.1 |  |  | 2.65 |  |  |  | 1.23 | 1.46 | 1.154472 | 0.8150685 | 2943 | 2336
60 | 4926 /Đ | HK2-7 | 12 | -12.45 | D7 |  |  |  | 5.9 | 5.9 | 7 | 70 | 11.2 |  |  |  | 15.29 |  |  | 2.67 |  |  |  | 1.26 | 1.45 | 1.119048 | 0.8413793 | 3015 | 2527
Trung bình lớp 3a | [7 empty] | 0.06341463 | 4.541463 | 6.126829 | 14.07317 | 62.32927 | 12.86585 |  |  |  | 14.85317 |  |  | 2.662195 |  |  |  | 1.250488 | 1.442927 | 1.129076 | 0.8452035 | 3051.463 | 2445.317
Lớp 4: Thành phần là Sét- sét pha, xen kẹp cát, màu xám xanh, xám đen, đôi chỗ lẫn vỏ sò. Trạng thái dẻo mềm - dẻo cứng, đôi chỗ nửa cứng
61 | 4796 /Đ | HK1-1 | 11.5 | -11.9 | U3 | [5 empty] | 3.7 | 5.4 | 28.8 | 20.7 | 12 | 29.4 | 36.12 | 1.74 | 1.278284 | 2.66 | 1.080915 | 51.94422 | 88.88692 | [6 empty] | 38.14 | 21.97 | 16.17 | 0.8750773 | 0.066 | 355 | [6 empty] | 0.38 | 0.324 | 0.193 | 0.122 | 0.055 |  |  |  | 0.207 | 116 | 0.07914 | 1129 | 0.08216 | 1840
62 | 4797 /Đ | HK1-1 | 13.8 | -14 | U4 | [5 empty] | 0.7 | 1.9 | 24.9 | 20.1 | 11 | 41.4 | 46.2 | 1.72 | 1.176471 | 2.66 | 1.261 | 55.77178 | 97.45599 | [6 empty] | 48.56 | 27 | 21.56 | 0.890538 | 0.088 | 531 | [6 empty] | 0.252 | 0.183 | 0.155 | 0.12 | 0.062 | [11 empty] | 0.66 | 0.0755174 | 0.2508634 | 0.08149304 | 0.841152 | 0.03106937
63 | 4798 /Đ | HK1-1 | 15.6 | -16 | U5 | [6 empty] | 2.2 | 19.8 | 19.9 | 11.1 | 47 | 46.41 | 1.7 | 1.161123 | 2.65 | 1.282274 | 56.18404 | 95.91284 | [6 empty] | 48.26 | 25.84 | 22.42 | 0.9174844 | 0.036 | 413 | [6 empty] | 0.277 | 0.224 | 0.16 | 0.101 | 0.071 |  |  |  | 0.216 | 49 | 0.08433 | 1024 | 0.06189 | 1755
64 | 4799 /Đ | HK1-1 | 17.8 | -18 | U6 | [5 empty] | 1.8 | 2.7 | 22.5 | 19.7 | 11.8 | 41.5 | 40.15 | 1.79 | 1.277203 | 2.69 | 1.106165 | 52.52033 | 97.6378 | [6 empty] | 46.6 | 25.41 | 21.19 | 0.6956111 | 0.126 | 754 | [6 empty] | 0.215 | 0.142 | 0.089 | 0.066 | 0.042 |  |  | 1.03
65 | 4800 /Đ | HK1-1 | 19.8 | -20 | U7 | [5 empty] | 1.2 | 2.1 | 21.9 | 17 | 11 | 46.8 | 40.11 | 1.73 | 1.234744 | 2.68 | 1.17049 | 53.92746 | 91.83742 | [6 empty] | 48.37 | 26.34 | 22.03 | 0.6250567 | 0.13 | 840 | [6 empty] | 0.2236 | 0.156 | 0.11 | 0.08 | 0.045 | [11 empty] | 0.78 | 0.05415373 | 0.1798948 | 0.05191353 | 1.084341 | 0.02932796
66 | 4811 /Đ | HK1-2 | 13 | -13.4 | U1 | [5 empty] | 4.3 | 7 | 29.4 | 18 | 12.9 | 28.4 | 33.55 | 1.86 | 1.392737 | 2.67 | 0.9170887 | 47.83757 | 97.67703 | [6 empty] | 39.23 | 23.11 | 16.12 | 0.6476427 | 0.135 | 913 | [7 empty] | 0.115 | 0.088 | 0.052 | 0.039 | 0.03 |  |  | 0.341 | 42 | 0.13463 | 1545 | 0.10355 | 2543
67 | 4812 /Đ | HK1-2 | 15 | -15.2 | U2 | [5 empty] | 4 | 5.9 | 30.7 | 18 | 12.9 | 28.5 | 30.26 | 1.9 | 1.458621 | 2.66 | 0.82364 | 45.16462 | 97.72668 | [6 empty] | 34.66 | 19.26 | 15.4 | 0.7142857 | 0.129 | 807 | [7 empty] | 0.113 | 0.077 | 0.05 | 0.036 | 0.024 | [10 empty] | 0.8 | 0.04362685 | 0.1449253 | 0.067776 | 1.536729 | 0.03276921
68 | 4813 /Đ | HK1-2 | 17 | -17.2 | U3 | [5 empty] | 2.2 | 4 | 13.8 | 16.7 | 11 | 52.3 | 43.2 | 1.69 | 1.180168 | 2.68 | 1.270864 | 55.9639 | 91.10023 | [6 empty] | 54.88 | 29.78 | 25.1 | 0.5346614 | 0.142 | 1013 | [7 empty] | 0.12 | 0.082 | 0.051 | 0.035 | 0.023 |  | 1.14 | [8 empty] | 0.77 | 0.04303287 | 0.1429521 | 0.0618579 | 1.472268 | 0.02969688
69 | 4814 /Đ | HK1-2 | 19 | -19.4 | U4 | [5 empty] | 2.9 | 4.2 | 10.5 | 19.2 | 11 | 52.2 | 43.26 | 1.73 | 1.207595 | 2.69 | 1.227569 | 55.10801 | 94.79664 | [6 empty] | 53.36 | 28.91 | 24.45 | 0.5869121 | 0.138 | 943 | [7 empty] | 0.115 | 0.091 | 0.066 | 0.042 | 0.03 |  |  | 0.354 | 43 | 0.13598 | 1721 | 0.08862 | 2736
70 | 4815 /Đ | HK1-2 | 20.8 | -21 | U5 | [5 empty] | 1.8 | 3.3 | 27.9 | 20.1 | 10.2 | 36.7 | 32.26 | 1.85 | 1.39876 | 2.66 | 0.9016843 | 47.41504 | 95.16812 | [6 empty] | 42.83 | 23.66 | 19.17 | 0.4486176 | 0.225 | 1326 | [7 empty] | 0.132 | 0.082 | 0.052 | 0.035 | 0.024 |  | 1.41 | [8 empty] | 0.9 | 0.04157961 | 0.1381245 | 0.04367572 | 1.282063 | 0.03481211
71 | 4816 /Đ | HK1-2 | 22.6 | -23 | U6 | [5 empty] | 2.2 | 2.9 | 25.7 | 16 | 11 | 42.2 | 34.26 | 1.79 | 1.333234 | 2.7 | 1.025151 | 50.62096 | 90.23258 | [6 empty] | 47.23 | 24.42 | 22.81 | 0.4313897 | 0.193 | 1228 | [7 empty] | 0.11 | 0.067 | 0.048 | 0.034 | 0.023 |  |  | 0.426 | 48 | 0.18244 | 1938 | 0.14059 | 2940
72 | 4831 /Đ | HK2-1 | 14.8 | -15 | U1 | [5 empty] | 0.8 | 2.2 | 30.4 | 18.7 | 11.4 | 36.5 | 36.22 | 1.83 | 1.343415 | 2.7 | 1.009803 | 50.24389 | 96.84461 | [6 empty] | 43.44 | 24.18 | 19.26 | 0.6251298 | 0.141 | 909 | [7 empty] | 0.092 | 0.073 | 0.05 | 0.036 | 0.024
73 | 4832 /Đ | HK2-1 | 16.8 | -17 | U2 | [5 empty] | 1.9 | 3.4 | 22.8 | 19.7 | 11 | 41.2 | 33.68 | 1.75 | 1.309096 | 2.69 | 1.054853 | 51.33471 | 85.88802 | [6 empty] | 45.6 | 25.33 | 20.27 | 0.4119388 | 0.21 | 1342 | [7 empty] | 0.091 | 0.056 | 0.04 | 0.028 | 0.021
74 | 4833 /Đ | HK2-1 | 18.8 | -19 | U3 | [5 empty] | 1.2 | 2.1 | 30.2 | 18.6 | 11.4 | 36.5 | 32.66 | 1.81 | 1.36439 | 2.71 | 0.9862354 | 49.6535 | 89.74389 | [6 empty] | 43.56 | 23.68 | 19.88 | 0.4517103 | 0.169 | 1226 | [7 empty] | 0.088 | 0.062 | 0.045 | 0.03 | 0.02
75 | 4846 /Đ | HK2-2 | 14.8 | -15 | U1 | [5 empty] | 0.8 | 2.2 | 21.5 | 17.7 | 11 | 46.8 | 43.17 | 1.76 | 1.229308 | 2.67 | 1.171954 | 53.95851 | 98.3519 | [6 empty] | 49.91 | 27.01 | 22.9 | 0.7056769 | 0.131 | 948 | [7 empty] | 0.105 | 0.075 | 0.051 | 0.036 | 0.024
76 | 4847 /Đ | HK2-2 | 16.8 | -17 | U2 | [5 empty] | 0.9 | 2.2 | 21.7 | 17.5 | 11 | 46.7 | 36.44 | 1.78 | 1.304603 | 2.69 | 1.06193 | 51.50176 | 92.307 | [6 empty] | 48.31 | 25.82 | 22.49 | 0.4722099 | 0.191 | 1302 | [7 empty] | 0.099 | 0.062 | 0.046 | 0.028 | 0.02
77 | 4848 /Đ | HK2-2 | 18.8 | -19 | U3 | [5 empty] | 1.1 | 2.1 | 16.5 | 17.2 | 11 | 52.1 | 38.36 | 1.75 | 1.264816 | 2.7 | 1.134697 | 53.15495 | 91.27722 | [6 empty] | 57.66 | 29.48 | 28.18 | 0.3151171 | 0.245 | 1412 | [7 empty] | 0.102 | 0.06 | 0.045 | 0.03 | 0.02
78 | 4849 /Đ | HK2-2 | 20.8 | -21 | U4 | [5 empty] | 1.4 | 2.1 | 16.4 | 16.8 | 11 | 52.3 | 38.66 | 1.77 | 1.276504 | 2.68 | 1.099485 | 52.36927 | 94.23396 | [6 empty] | 57.11 | 30.44 | 26.67 | 0.3082115 | 0.232 | 1348 | [7 empty] | 0.087 | 0.059 | 0.047 | 0.033 | 0.022
79 | 4850 /Đ | HK2-2 | 22.5 | -22.95 | D8 | [5 empty] | 1.2 | 2.1 | 37.7 | 20.3 | 12.6 | 26.1 | 27.84 |  |  | 2.66 | [9 empty] | 36.72 | 22.34 | 14.38 | 0.3824757
80 | 4863 /Đ | HK2-3 | 16.8 | -17 | U2 | [5 empty] | 3.3 | 4.9 | 16.5 | 17.5 | 11 | 46.8 | 40.12 | 1.78 | 1.27034 | 2.67 | 1.1018 | 52.42173 | 97.22309 | [6 empty] | 55.26 | 29.11 | 26.15 | 0.4210325 | 0.193 | 1226 | [7 empty] | 0.088 | 0.062 | 0.047 | 0.036 | 0.021
81 | 4864 /Đ | HK2-3 | 18.8 | -19 | U3 | [5 empty] | 1.1 | 2.1 | 16.3 | 17.3 | 11 | 52.2 | 34.26 | 1.83 | 1.363027 | 2.69 | 0.9735486 | 49.32985 | 94.66338 | [6 empty] | 56.39 | 32.28 | 24.11 | 0.0821236 | 0.286 | 1633 | [7 empty] | 0.09 | 0.063 | 0.046 | 0.032 | 0.02
82 | 4865 /Đ | HK2-3 | 20.8 | -21 | 4 | [5 empty] | 1.3 | 2.7 | 16.1 | 16.7 | 11 | 52.2 | 36.96 | 1.8 | 1.314252 | 2.69 | 1.046791 | 51.14304 | 94.97826 | [6 empty] | 52.44 | 29.36 | 23.08 | 0.3292894 | 0.255 | 1420 | [7 empty] | 0.095 | 0.072 | 0.05 | 0.035 | 0.022
83 | 4866 /Đ | HK2-3 | 22.8 | -23 | U5 | [5 empty] | 0.8 | 1.7 | 22.4 | 17.5 | 11 | 46.6 | 30.41 | 1.87 | 1.433939 | 2.7 | 0.8829251 | 46.89114 | 92.99429 | [6 empty] | 48.7 | 26.36 | 22.34 | 0.1812892 | 0.273 | 1543 | [7 empty] | 0.088 | 0.052 | 0.037 | 0.021 | 0.015
84 | 4878 /Đ | HK2 - 4 | 13.8 | -14 | U1 | [5 empty] | 1.5 | 2.7 | 15.4 | 17.2 | 11 | 52.2 | 45.62 | 1.73 | 1.188024 | 2.69 | 1.264265 | 55.83555 | 97.06654 | [6 empty] | 55.09 | 32.57 | 22.52 | 0.5794849 | 0.143 | 909 | [7 empty] | 0.105 | 0.092 | 0.06 | 0.046 | 0.032
85 | 4879 /Đ | HK2 - 4 | 15.8 | -16 | U2 | [5 empty] | 1.2 | 2.2 | 21.6 | 17.4 | 9.1 | 48.5 | 47.89 | 1.73 | 1.169788 | 2.7 | 1.30811 | 56.67451 | 98.8472 | [6 empty] | 60.64 | 32.29 | 28.35 | 0.5502646 | 0.137 | 1021 | [7 empty] | 0.115 | 0.087 | 0.055 | 0.038 | 0.03
86 | 4895 /Đ | HK2 - 5 | 14.8 | -15 | U1 | [5 empty] | 0.8 | 2.2 | 22.5 | 16.9 | 11 | 46.6 | 35.99 | 1.78 | 1.30892 | 2.7 | 1.06277 | 51.52149 | 91.43374 | [6 empty] | 48.32 | 25.29 | 23.03 | 0.4646114 | 0.236 | 1324 | [7 empty] | 0.105 | 0.073 | 0.05 | 0.033 | 0.022
87 | 4896 /Đ | HK2 - 5 | 16.8 | -17 | U2 |  | 3.6 | 2.8 | 4.3 | 3.5 | 1.7 | 3.6 | 32.2 | 17.7 | 9.3 | 21.3 | 21.79 | 2.02 | 1.658593 | 2.71 | 0.6339153 | 38.79732 | 93.15266 | [6 empty] | 30.16 | 18.62 | 11.54 | 0.2746967 | 0.255 | 1448 | [7 empty] | 0.095 | 0.066 | 0.042 | 0.028 | 0.02
88 | 4897 /Đ | HK2 - 5 | 18.8 | -19 | U3 | [5 empty] | 1.6 | 2.7 | 21.2 | 16.9 | 11 | 46.6 | 33.15 | 1.85 | 1.38941 | 2.7 | 0.9432703 | 48.54035 | 94.88797 | [6 empty] | 46.37 | 22.33 | 24.04 | 0.4500832 | 0.206 | 1220 | [7 empty] | 0.088 | 0.062 | 0.045 | 0.031 | 0.021
89 | 4927 /Đ | HK2-7 | 13.8 | -14 | U1 | [5 empty] | 2 | 4.2 | 19.2 | 17.2 | 10.9 | 46.5 | 39.42 | 1.82 | 1.305408 | 2.72 | 1.08364 | 52.00705 | 98.94655 | [6 empty] | 52.43 | 30.11 | 22.32 | 0.4171147 | 0.193 | 1421 | [7 empty] | 0.089 | 0.062 | 0.046 | 0.033 | 0.023
90 | 4928 /Đ | HK2-7 | 15.8 | -16 | U2 | [5 empty] | 0.8 | 2.2 | 16.7 | 17.2 | 11 | 52.1 | 45.26 | 1.7 | 1.170315 | 2.7 | 1.307071 | 56.65499 | 93.49304 | [6 empty] | 56.86 | 29.92 | 26.94 | 0.5694135 | 0.142 | 1025 | [7 empty] | 0.091 | 0.07 | 0.05 | 0.035 | 0.022
Trung bình lớp 4 | [6 empty] | 0.12 | 0.09333333 | 0.1433333 | 0.1166667 | 1.673333 | 3.04 | 22.44 | 18.04667 | 11.12 | 43.20667 | 37.456 | 1.728667 | 1.25877 | 2.685667 | 1.039797 | 49.81638 | 91.15885 | [6 empty] | 48.23633 | 26.40733 | 21.829 | 0.5119717 | 0.174 | 1137 | [6 empty] | 0.26952 | 0.1188621 | 0.08282759 | 0.05724138 | 0.03741379 | 0.02304167 |  | 1.193333 | 0.3088 | 59.6 | 0.123304 | 1511 | 0.095362 | 2403 |  |  | 0.782 | 0.05158209 | 0.171352 | 0.06134324 | 1.243311 | 0.03153511
Lớp 5: Sét pha, màu xám vàng, nâu đỏ, xám ghi, xám xanh. Trạng thái nửa cứng
91 | 4801 /Đ | HK1-1 | 21.6 | -22 | U8 | [5 empty] | 0.9 | 2.2 | 24.4 | 14.5 | 11.1 | 46.9 | 38.16 | 1.8 | 1.302837 | 2.66 | 1.041698 | 51.02115 | 97.44247 | [6 empty] | 51.24 | 29 | 22.24 | 0.4118705 | 0.197 | 1321 | [7 empty] | 0.115 | 0.073 | 0.052 | 0.036 | 0.032 |  |  | 0.43 | 106 | 0.16429 | 2009 | 0.1342 | 2946
92 | 4802 /Đ | HK1-1 | 23.8 | -24 | U9 | [5 empty] | 1 | 1.7 | 27.6 | 17.4 | 11 | 41.3 | 37.46 | 1.79 | 1.302197 | 2.67 | 1.050381 | 51.22858 | 95.22088 | [6 empty] | 51.2 | 30.83 | 20.37 | 0.3254786 | 0.225 | 1423 | [7 empty] | 0.095 | 0.066 | 0.048 | 0.034 | 0.024 |  | 1.3
93 | 4834 /Đ | HK2-1 | 20.8 | -21 | U4 | [5 empty] | 2.2 | 3.5 | 26.2 | 21.5 | 10.1 | 36.5 | 26.52 | 1.89 | 1.493835 | 2.7 | 0.8074286 | 44.67278 | 88.68153 | [6 empty] | 39.62 | 20.11 | 19.51 | 0.3285495 | 0.21 | 1423 | [7 empty] | 0.105 | 0.058 | 0.044 | 0.031 | 0.019
94 | 4835 /Đ | HK2-1 | 22.8 | -23 | U5 | [5 empty] | 3.3 | 4.2 | 30.2 | 21.1 | 12.7 | 28.5 | 30.12 | 1.86 | 1.42945 | 2.69 | 0.881843 | 46.8606 | 91.87894 | [6 empty] | 39.19 | 22.73 | 16.46 | 0.4489672 | 0.171 | 1225 | [7 empty] | 0.097 | 0.062 | 0.046 | 0.032 | 0.021
95 | 4836 /Đ | HK2-1 | 24.8 | -25 | U6 | [5 empty] | 2.7 | 4.2 | 34.7 | 22.7 | 12.7 | 23 | 19.32 | 2.07 | 1.734831 | 2.71 | 0.5621121 | 35.98411 | 93.1437 | [6 empty] | 30.12 | 17.81 | 12.31 | 0.1226645 | 0.258 | 1543 | [7 empty] | 0.077 | 0.05 | 0.035 | 0.022 | 0.015
96 | 4880 /Đ | HK2 - 4 | 17.8 | -18 | U3 | [5 empty] | 1.2 | 2.2 | 37.2 | 23.6 | 11 | 24.8 | 29.44 | 1.93 | 1.491038 | 2.68 | 0.7974052 | 44.36424 | 98.94493 | [6 empty] | 38.26 | 25.1 | 13.16 | 0.3297872 | 0.255 | 1445 | [7 empty] | 0.092 | 0.066 | 0.042 | 0.027 | 0.02
97 | 4881 /Đ | HK2 - 4 | 19.8 | -20 | 4 | [5 empty] | 3.8 | 5.9 | 34.6 | 20 | 13.2 | 22.5 | 25.1 | 1.96 | 1.566747 | 2.71 | 0.729699 | 42.18647 | 93.21789 | [6 empty] | 35.69 | 22.67 | 13.02 | 0.1866359 | 0.264 | 1536 | [7 empty] | 0.088 | 0.052 | 0.035 | 0.022 | 0.015
98 | 4882 /Đ | HK2 - 4 | 21.8 | -22 | 5 | [5 empty] | 2.9 | 4.2 | 35.4 | 21.8 | 12.8 | 22.9 | 20.06 | 2.01 | 1.674163 | 2.69 | 0.6067731 | 37.76346 | 88.93176 | [6 empty] | 32.28 | 18.43 | 13.85 | 0.1176895 | 0.255 | 1621 | [7 empty] | 0.073 | 0.05 | 0.035 | 0.023 | 0.018
99 | 4898 /Đ | HK2 - 5 | 20.8 | -21 | U4 | [5 empty] | 1.4 | 2.2 | 28.5 | 20.1 | 11.4 | 36.4 | 28.83 | 1.9 | 1.474812 | 2.72 | 0.8443032 | 45.77898 | 92.87849 | [6 empty] | 44.61 | 25.2 | 19.41 | 0.187017 | 0.266 | 1537 | [7 empty] | 0.091 | 0.06 | 0.042 | 0.027 | 0.018
100 | 4899 /Đ | HK2 - 5 | 22.8 | -23 | U5 | [5 empty] | 1.2 | 2.9 | 27.8 | 18.6 | 10.3 | 39.2 | 29.72 | 1.88 | 1.449275 | 2.7 | 0.863 | 46.32313 | 92.98262 | [6 empty] | 43.71 | 23.58 | 20.13 | 0.3050174 | 0.25 | 1421 | [7 empty] | 0.095 | 0.067 | 0.046 | 0.03 | 0.02
101 | 4911 /Đ | HK2- 6 | 13.8 | -14 | U1 |  |  |  |  | 4 | 7 | 10.6 | 33.8 | 20.8 | 14.2 | 9.6 | 14.54 | 2.08 | 1.815959 | 2.66 | 0.4647904 | 31.73085 | 83.21256 | [6 empty] | 19.71 | 13.2 | 6.51 | 0.2058372 | 0.24 | 1721 | [7 empty] | 0.062 | 0.045 | 0.033 | 0.019 | 0.012
102 | 4912 /Đ | HK2- 6 | 15.8 | -16 | U2 |  |  |  |  | 2.6 | 7.5 | 11.7 | 33.3 | 20.8 | 14.8 | 9.3 | 17.06 | 2.1 | 1.793952 | 2.7 | 0.5050571 | 33.55734 | 91.20156 | [6 empty] | 19.62 | 12.78 | 6.84 | 0.625731 | 0.144 | 1343 | [7 empty] | 0.077 | 0.052 | 0.035 | 0.02 | 0.015
103 | 4913 /Đ | HK2-6 | 18 | -18.45 | D7 | [5 empty] | 2.7 | 4.2 | 37.4 | 22.7 | 10.5 | 22.5 | 30.25 |  |  | 2.71 | [9 empty] | 38.22 | 25.33 | 12.89 | 0.3816912
104 | 4914 /Đ | HK2-6 | 20 | -20.45 | D8 | [5 empty] | 2 | 3.5 | 38.1 | 20.8 | 10.9 | 24.7 | 24.25 |  |  | 2.7 | [9 empty] | 36.94 | 22.61 | 14.33 | 0.1144452
105 | 4915 /Đ | HK2- 6 | 22 | -22.2 | U3 | [5 empty] | 3.8 | 5.4 | 34.4 | 20.7 | 13.3 | 22.4 | 22.43 | 2.01 | 1.641754 | 2.69 | 0.638491 | 38.96824 | 94.4989 | [6 empty] | 32.34 | 20.12 | 12.22 | 0.1890344 | 0.268 | 1537 | [7 empty] | 0.08 | 0.056 | 0.036 | 0.021 | 0.015
106 | 4916 /Đ | HK2-6 | 24 | -24.45 | D9 | [5 empty] | 4.3 | 6 | 34.3 | 19.9 | 13.1 | 22.4 | 28 |  |  | 2.73 | [9 empty] | 36.5 | 23.32 | 13.18 | 0.3550835
107 | 4917 /Đ | HK2- 6 | 26 | -26.45 | D10 | [5 empty] | 4.2 | 5.9 | 33.6 | 20.7 | 10.9 | 24.7 | 29.43 |  |  | 2.7 | [9 empty] | 37.5 | 22.81 | 14.69 | 0.4506467
108 | 4929 /Đ | HK2-7 | 18 | -18.2 | U3 | [5 empty] | 1.2 | 2.1 | 12.9 | 19.4 | 12.3 | 52.1 | 44.37 | 1.73 | 1.19831 | 2.71 | 1.261518 | 55.78192 | 95.31584 | [6 empty] | 62.8 | 36.23 | 26.57 | 0.3063606 | 0.262 | 1432 | [7 empty] | 0.088 | 0.062 | 0.046 | 0.031 | 0.025
109 | 4930 /Đ | HK2-7 | 20 | -20.2 | 4 | [5 empty] | 0.8 | 2.1 | 13.7 | 14.8 | 11 | 57.6 | 32.35 | 1.82 | 1.375142 | 2.7 | 0.9634341 | 49.06883 | 90.66007 | [6 empty] | 55.62 | 30.11 | 25.51 | 0.0878087 | 0.352 | 1612 | [7 empty] | 0.072 | 0.055 | 0.037 | 0.024 | 0.017
110 | 4931 /Đ | HK2-7 | 22 | -22.2 | U5 | [5 empty] | 1.2 | 2.1 | 14.5 | 17.8 | 11.3 | 53.1 | 36.2 | 1.8 | 1.321586 | 2.71 | 1.050567 | 51.23299 | 93.38008 | [6 empty] | 59.7 | 33.57 | 26.13 | 0.1006506 | 0.362 | 1528 | [7 empty] | 0.088 | 0.063 | 0.042 | 0.03 | 0.02
111 | 4932 /Đ | HK2-7 | 24 | -24.2 | 6 | [5 empty] | 1.3 | 2.2 | 19.7 | 18.6 | 8.9 | 49.3 | 31.46 | 1.89 | 1.4377 | 2.72 | 0.8919111 | 47.14339 | 95.9414 | [6 empty] | 57.94 | 30.24 | 27.7 | 0.04404332 | 0.342 | 1613 | [7 empty] | 0.09 | 0.062 | 0.04 | 0.028 | 0.02
Trung bình lớp 5 | [9 empty] | 0.3142857 | 2.695238 | 4.238095 | 29.15714 | 19.91905 | 11.78571 | 31.89048 | 28.33667 | 1.912941 | 1.500211 | 2.698095 | 0.8212007 | 44.33336 | 92.79609 | [6 empty] | 41.08619 | 24.08476 | 17.00143 | 0.2678576 | 0.2541765 | 1527 | [7 empty] | 0.08735294 | 0.05876471 | 0.04082353 | 0.02688235 | 0.01917647 |  | 1.3 | 0.43 | 106 | 0.16429 | 2009 | 0.1342 | 2946 | 0 | 0
Lớp 5a: Sét pha, màu xám vàng, nâu đỏ, xám ghi, xám xanh. Trạng thái nửa cứng
112 | 4803 /Đ | HK1-1 | 25.8 | -26 | U10 | [5 empty] | 3.8 | 5.4 | 35 | 22.9 | 12.3 | 20.6 | 15.28 | 2.03 | 1.76093 | 2.7 | 0.5332808 | 34.78037 | 77.36262 | [6 empty] | 25.22 | 14 | 11.22 | 0.114082 | 0.261 | 1526 | [7 empty] | 0.112 | 0.057 | 0.04 | 0.023 | 0.015 |  | 1.72
113 | 4804 /Đ | HK1-1 | 27.8 | -28 | U11 | [5 empty] | 4 | 6 | 31.7 | 22.6 | 13.2 | 22.5 | 17.15 | 2.05 | 1.749893 | 2.71 | 0.5486659 | 35.42829 | 84.70821 | [6 empty] | 28.963 | 15.29 | 13.673 | 0.1360345 | 0.277 | 1544 | [7 empty] | 0.086 | 0.052 | 0.036 | 0.02 | 0.015
114 | 4837 /Đ | HK2-1 | 26.8 | -27 | U7 |  | 2.5 | 3.3 | 4.2 | 2.9 | 3.3 | 4.9 | 27.8 | 15.4 | 10.2 | 25.5 | 29 | 1.94 | 1.503876 | 2.73 | 0.8153093 | 44.91297 | 97.10425 | [6 empty] | 38.42 | 21.46 | 16.96 | 0.4445755 | 0.2 | 1329 | [7 empty] | 0.099 | 0.077 | 0.052 | 0.036 | 0.023
115 | 4838 /Đ | HK2-1 | 28.8 | -29 | U8 |  | 3.3 | 2.6 | 5.1 | 4.3 | 3.4 | 4.2 | 27.3 | 14.7 | 9.5 | 25.6 | 21.4 | 1.92 | 1.581549 | 2.72 | 0.7198333 | 41.85483 | 80.86316 | [6 empty] | 35.26 | 20.33 | 14.93 | 0.07166778 | 0.269 | 1529 | [7 empty] | 0.105 | 0.066 | 0.042 | 0.028 | 0.02
116 | 4883 /Đ | HK2 - 4 | 23.8 | -24 | U6 | [6 empty] | 1.2 | 29.5 | 20.8 | 9.7 | 38.8 | 30.15 | 1.9 | 1.459854 | 2.7 | 0.8495 | 45.93133 | 95.82696 | [6 empty] | 45.99 | 25.62 | 20.37 | 0.2223859 | 0.237 | 1533 | [7 empty] | 0.089 | 0.077 | 0.05 | 0.031 | 0.02
117 | 4884 /Đ | HK2 - 4 | 25.8 | -26 | U7 | [5 empty] | 1.4 | 2.2 | 28.3 | 20.2 | 11.9 | 36 | 25.43 | 1.92 | 1.530734 | 2.71 | 0.7703921875 | 43.51534 | 89.45483 | [6 empty] | 44.09 | 24.39 | 19.7 | 0.05279188 | 0.266 | 1732 | [7 empty] | 0.09 | 0.066 | 0.042 | 0.028 | 0.021
118 | 4885 /Đ | HK2 - 4 | 27.8 | -28 | 8 | [5 empty] | 1.2 | 2.3 | 28.3 | 19.2 | 10.6 | 38.4 | 26.37 | 1.93 | 1.527261 | 2.7 | 0.7678705 | 43.43477 | 92.72267 | [6 empty] | 44.09 | 24.39 | 19.7 | 0.1005076 | 0.277 | 1645 | [7 empty] | 0.088 | 0.062 | 0.046 | 0.03 | 0.02
119 | 4918 /Đ | HK2-6 | 28 | -28.45 | D11 |  | 3.5 | 2.9 | 5.1 | 4.3 | 3.4 | 5.2 | 26.7 | 19 | 9.1 | 20.8 | 19.46 |  |  | 2.73 | [9 empty] | 32.67 | 20.11 | 12.56 | -0.05175159
120 | 4919 /Đ | HK2-6 | 30 | -30.09 | D12 |  | 4 | 2.9 | 4.3 | 3.5 | 4.3 | 7.1 | 24.3 | 19.2 | 9.3 | 21.1 | 20.33 |  |  | 2.72 | [9 empty] | 34.88 | 22.36 | 12.52 | -0.1621406
121 | 4933 /Đ | HK2-7 | 25.8 | -26 | U7 | [5 empty] | 1.2 | 2.2 | 40.2 | 20.7 | 13.2 | 22.5 | 22.67 | 2 | 1.63039 | 2.71 | 0.6621785 | 39.83799 | 92.77816 | [6 empty] | 30.29 | 18.09 | 12.2 | 0.3754098 | 0.225 | 1424 | [7 empty] | 0.091 | 0.056 | 0.041 | 0.026 | 0.021
122 | 4934 /Đ | HK2-7 | 27.8 | -28 | 8 |  | 2.8 | 5 | 4 | 3.3 | 2.8 | 4.7 | 23.2 | 14.8 | 9.2 | 30.2 | 26.44 | 1.96 | 1.550142 | 2.73 | 0.7611286 | 43.21823 | 94.83444 | [6 empty] | 39.64 | 23.36 | 16.28 | 0.1891892 | 0.266 | 1532 | [8 empty] | 0.052 | 0.037 | 0.025 | 0.019 | 0.012
123 | 4935 /Đ | HK2-7 | 29.8 | -30 | U9 |  | 3.6 | 2.5 | 4.3 | 3.5 | 3.4 | 4.6 | 28.1 | 19.4 | 8.2 | 22.4 | 22.36 | 2.04 | 1.667212 | 2.74 | 0.6434627 | 39.15286 | 95.21359 | [6 empty] | 35.92 | 22.43 | 13.49 | -0.005189029 | 0.373 | 1746 | [8 empty] | 0.05 | 0.035 | 0.022 | 0.015 | 0.011
Trung bình lớp 5a | [6 empty] | 1.641667 | 1.6 | 2.25 | 1.816667 | 2.683333 | 4.166667 | 29.2 | 19.075 | 10.53333 | 27.03333 | 23.00333 | 1.969 | 1.596184 | 2.716667 | 0.7071622 | 41.2067 | 90.08689 | [6 empty] | 36.28608 | 20.98583 | 15.30025 | 0.1239636 | 0.2651 | 1554 | [7 empty] | 0.095 | 0.0615 | 0.0421 | 0.0269 | 0.0189 | 0.0115 | 1.72
Lớp 6: Cát hạt nhỏ - hạt vừa, màu xám ghi, đôi chỗ xen kẹp sét pha. Kết cấu chặt.
124 | 4817 /Đ | HK1-2 | 24.5 | -24.95 | D7 |  |  |  | 2.9 | 4.3 | 11.5 | 69.2 | 12.1 |  |  |  | 15.26 |  |  | 2.65 |  |  |  | 1.24 | 1.45 | 1.137097 | 0.8275862 | 3036 | 2443
125 | 4818 /Đ | HK1-2 | 26.5 | -26.95 | D8 |  |  |  | 6.1 | 3.6 | 13.2 | 66.5 | 10.6 |  |  |  | 13.92 |  |  | 2.66 |  |  |  | 1.25 | 1.44 | 1.128 | 0.8472222 | 2945 | 2505
126 | 4819 /Đ | HK1-2 | 28.5 | -28.95 | D9 |  |  |  | 4.3 | 2.9 | 12.5 | 67 | 13.3 |  |  |  | 15.28 |  |  | 2.65 |  |  |  | 1.26 | 1.46 | 1.103175 | 0.8150685 | 3120 | 2448
127 | 4851 /Đ | HK2-2 | 24 | -24.45 | D9 |  |  |  | 5.1 | 6.2 | 5.9 | 67 | 15.8 |  |  |  | 15.33 |  |  | 2.65 |  |  |  | 1.24 | 1.44 | 1.137097 | 0.8402778 | 3026 | 2437
128 | 4852 /Đ | HK2-2 | 26 | -26.4 | D10 |  |  |  | 4.3 | 5.8 | 6.1 | 69.5 | 14.3 |  |  |  | 14.2 |  |  | 2.66 |  |  |  | 1.23 | 1.45 | 1.162602 | 0.8344828 | 3120 | 2520
129 | 4853 /Đ | HK2-2 | 28 | -28.45 | D11 |  |  |  | 3.6 | 7 | 5.9 | 70.2 | 13.3 |  |  |  | 13.36 |  |  | 2.66 |  |  |  | 1.25 | 1.43 | 1.128 | 0.8601399 | 3036 | 2443
130 | 4854 /Đ | HK2-2 | 29.5 | -29.7 | D12 |  |  |  | 2.9 | 6.5 | 5.6 | 68.5 | 16.5 |  |  |  | 15.28 |  |  | 2.65 |  |  |  | 1.24 | 1.42 | 1.137097 | 0.8661972 | 3025 | 2510
131 | 4867 /Đ | HK2-3 | 25 | -25.45 | D8 |  | 1.5 | 4.3 | 5.6 | 5.9 | 60.2 | 11.2 | 11.3 |  |  |  | 15.2 |  |  | 2.66 |  |  |  | 1.24 | 1.45 | 1.145161 | 0.8344828 | 3032 | 2445
132 | 4868 /Đ | HK2-3 | 27 | -27.45 | D9 |  | 3.6 | 3.5 | 6.2 | 6.1 | 59.7 | 10.9 | 10 |  |  |  | 14.47 |  |  | 2.65 |  |  |  | 1.27 | 1.46 | 1.086614 | 0.8150685 | 3115 | 2432
133 | 4869 /Đ | HK2-3 | 29 | -29.45 | D10 |  | 2.8 | 2.9 | 5.1 | 5.8 | 61.4 | 12 | 10 |  |  |  | 13.69 |  |  | 2.67 |  |  |  | 1.26 | 1.42 | 1.119048 | 0.8802817 | 3032 | 2520
134 | 4900 /Đ | HK2-5 | 25 | -25.45 | D8 |  |  |  | 4.3 | 6.7 | 6.2 | 66.9 | 15.9 |  |  |  | 13.69 |  |  | 2.66 |  |  |  | 1.24 | 1.42 | 1.145161 | 0.8732394 | 3115 | 2510
135 | 4901 /Đ | HK2-5 | 27 | -27.45 | D9 |  |  |  | 3.6 | 6.2 | 5.9 | 67.3 | 17 |  |  |  | 15.2 |  |  | 2.65 |  |  |  | 1.26 | 1.46 | 1.103175 | 0.8150685 | 3032 | 2443
Trung bình lớp 6 | [6 empty] | 0.6583333 | 0.8916667 | 4.5 | 5.583333 | 21.175 | 53.85 | 13.34167 |  |  |  | 14.57333 |  |  | 2.655833 |  |  |  | 1.248333 | 1.441667 | 1.127685 | 0.8424263 | 3052.833 | 2511
Lớp 7: Thành phần là Đá phiến serexit, cát kết, màu xám đen, xám nâu đen. Đá phong hóa vừa đến mạnh, dập vỡ nứt nẻ nhiều, đôi chỗ phong hóa hoàn toàn
136 | 4820 /Đ | HK1-2 | 30 | -30.45 | D10 |  | 2.7 | 5.2 | 4.3 | 3.2 | 3.4 | 5.3 | 26.7 | 16.8 | 9.2 | 23.2 | 21.12 |  |  | 2.72
137 | 4821 /Đ | HK1-2 | 31.8 | -32 | U7 |  | 4 | 5.2 | 4.3 | 6 | 3.2 | 4.8 | 27.4 | 14.3 | 8.7 | 22.1 | 14.66 |  |  | 2.73
138 | 4822 /Đ | HK1-2 | 33.5 | -33.71 | D11 |  | 3 | 2.9 | 5.1 | 4.3 | 3.4 | 5.1 | 26.5 | 14.9 | 11.1 | 23.7 | 21.2 |  |  | 2.72
139 | 4823 /Đ | HK1-2 | 35.5 | -35.58 | D12 |  | 2.9 | 5.1 | 4.3 | 3.2 | 4.4 | 5.9 | 26.7 | 17.3 | 9.3 | 20.9 | 18.26 |  |  | 2.71
140 | 4870 /Đ | HK2-3 | 30 | -30.07 | D11 |  | 3.6 | 2.8 | 5.1 | 4.3 | 1.5 | 1.8 | 34.1 | 16.9 | 9.1 | 20.8 | 19.62 |  |  | 2.73
141 | 4886 /Đ | HK2 - 4 | 29 | -29.45 | D8 |  | 3.6 | 4.2 | 2.9 | 5 | 3.2 | 4.6 | 26.4 | 15.2 | 9.3 | 25.6 | 21.43 |  |  | 2.66
142 | 4887 /Đ | HK2 - 4 | 31 | -31.07 | D9 |  | 3.2 | 2.6 | 4.3 | 3.8 | 3.3 | 4.6 | 29.2 | 18.1 | 8.3 | 22.6 | 20.68 |  |  | 2.65
143 | 4902 /Đ | HK2-5 | 28 | -28.22 | D10 |  | 4.1 | 2.7 | 4 | 3.5 | 5.7 | 7.4 | 22.5 | 18.8 | 9 | 27.1 | 19.62 |  |  | 2.72
144 | 4903 /Đ | HK2-5 | 30 | -30.09 | D11 |  | 4.2 | 3.6 | 5 | 2.8 | 3.4 | 5 | 28.6 | 16.4 | 9.2 | 21.8 | 20.18 |  |  | 2.71
145 | 4904 /Đ | HK2-5 | 32 | -32.11 | D12 |  | 3.6 | 5.2 | 4.3 | 3.5 | 3.2 | 4.6 | 27.2 | 18.8 | 9 | 20.6 | 20.11 |  |  | 2.73
Trung bình lớp 7 | [6 empty] | 3.49 | 3.95 | 4.36 | 3.96 | 3.47 | 4.91 | 27.53 | 16.75 | 9.22 | 22.84 | 19.688 |  |  | 2.708
Hạt sét
Clay
Đường kính cỡ hạt - Size ( mm )
Hạt sỏi
Gravel
Hạt cát
Sand
Hạt bụi
Silt
Khối lượng thể tích khô
Hệ số rỗng
Khối lượng thể tích khô
TN 3 trục
Sơ đồ UU
TN 3 trục
Sơ đồ CU
Hạt sét
Clay
Thí nghiệm nén cố kết
Sức kháng cắt t ứng với các cấp áp lực ( kG/cm2)
Đường kính cỡ hạt - Size ( mm )
Hạt sỏi
Gravel
Hạt cát
Sand
Hạt bụi
Silt
TN 3 trục
Sơ đồ CU
TN 3 trục
Sơ đồ UU