## LOP2
CÔNG TY CP TV KS & TN CÔNG TRÌNH | [9 empty] | BẢNG TỔNG HỢP KẾT QUẢ THÍ NGHIỆM MẪU ĐẤT
TRUNG TÂM TN & KĐCL CÔNG TRÌNH LAS - XD53.002 | [9 empty] | CÔNG TRÌNH: NHÀ GIẢNG ĐƯỜNG CHÙA ĐOAN TÚC (HOÀNG KIM) | [27 empty] | CÔNG TRÌNH: NHÂM LANG
[10 empty] | ĐỊA ĐIỂM XD: CHÙA ĐOAN TÚC - PHƯỜNG THÁI BÌNH - TỈNH HƯNG YÊN | [27 empty] | ĐỊA ĐIỂM: THÔN NHÂM LANG - XÃ TÂN TIẾN - HUYỆN HƯNG HÀ - TỈNH THÁI BÌNH
Tªn líp ®Êt | Sè hiÖu mÉu ®Êt tN | Sè hiÖu Hè khoan | chiÒu s©u lÊy mÉu | Thµnh phÇn h¹t | [9 empty] | TÝnh chÊt vËt lý | [10 empty] | ThÝ NghiÖm c¾t |  |  | HÖ sè nÐn lón |  |  |  | M« duyn tæng biÕn d¹ng |  |  | Søc chÞu t¶I quy ­íc R0 | Ph©n lo¹i ®Êt theo quy ph¹m
|  |  |  | H¹t sái |  |  | H¹t c¸t |  |  |  | H¹t bôi |  | H¹t sÐt | §é Èm tù nhiªn | Khèi l­îng thÓ tÝch tù nhiªn | Khèi l­îng thÓ tÝch kh« | Khèi l­îng riªng | §é rçng | HÖ sè rçng | §é b·o hßa | Giíi h¹n ch¶y | Giíi h¹n dÎo | ChØ sè dÎo | §é sÖt | Lùc dÝnh kÕt | Gãc ma s¸t trong |  | HÖ sè nÐn lón a(0,12-0,25) | HÖ sè nÐn lón a(0,25-0,5) | HÖ sè nÐn lón a(0,5-1) | HÖ sè nÐn lón a(1-2)
|  |  |  | 10 | 5 | 2 | 0.5 | 0.25 | 0.1 | 0.05 | 0.01 | 0.005 | <0.005 |  | TT | TT | l­îng |  | sè | b·o | h¹n | h¹n | sè | sÖt
|  |  |  | _ | _ | _ | _ | _ | _ | _ | _ | _ |  |  | TN | kh« | riªng | rçng | rçng | hoµ | ch¶y | dÎo | dÎo | [8 empty] | E(0,25-0,5) | E(0,5-1.0) | E(1.0-2.0)
|  |  |  | 20 | 10 | 5 | 2 | 0.5 | 0.25 | 0.1 | 0.05 | 0.01 |  | W | g0 | gc | rc | n | e0 | G | WL | WP | IP | B | C | j
|  |  |  | (%) | (%) | (%) | (%) | (%) | (%) | (%) | (%) | (%) | (%) | (%) | (g/cm2) |  |  | ------- | ------- | (%) | (%) | (%) | (%) | ------- | (kG/cm2) | (®é) |  | ------- | ------- | ------- | ------- | (kG/cm2) |  |  |  | --------------
1 | 2 | 3 | 4 | 5 | 6 | 7 | 8 | 9 | 10 | 11 | 12 | 13 | 14 | 15 | 16 | 17 | 18 | 19 | 20 | 21 | 22 | 23 | 24 | 25 | 26 | 27 |  | 28 | 29 | 30 | 31 | 32 | 33 | 34 | 35 | 36
2 | 1 | HK1-UD1 | 1,0-1,2 |  |  |  | 0 | 0 | 0 | 31.1 | 23.2 | 24 | 21.7 | 49.8 | 1.67 | 1.11482 | 2.68 | 58.6 | 1.414 | 94 | 38.3 | 24.1 | 14.2 | 1.809859 | 0.06866667 | 5 | 56.24497 | 0.288 | 0.188 | 0.118 | 0.066 |  |  |  |  | Bïn sÐt pha | 1 |  | MÉu nµy cã søc chÞu t¶i thÊp, ®é biÕn d¹ng lín | 0.1 | 1.4 | 3.85 | 0.51 | 0.62 | 1 | 22.68 | Bïn sÐt pha | SÐt pha | ch¶y | ch¶y | ch¶y | 5.937416 | biÕn d¹ng lín | søc chÞu t¶i thÊp
Gi¸ trÞ tÝnh to¸n líp 2 | [6 empty] | 0 | 0 | 0 | 31.1 | 23.2 | 24 | 21.7 | 49.8 | 1.67 | 1.11482 | 2.68 | 58.6 | 1.414 | 94 | 38.3 | 24.1 | 14.2 | 1.809859 | 0.06866667 | 5 | 56.24497 | 0.288 | 0.188 | 0.118 | 0.066 | 7.96 |  |  | 0.51 | Bïn sÐt pha | 1 |  | Líp nµy cã søc chÞu t¶i h¬i thÊp, ®é biÕn d¹ng lín | 0.1 | 1.4 | 3.85 | 0.51 | 0.62 | 1 | 7.96 | Bïn sÐt pha | SÐt pha | ch¶y | ch¶y | ch¶y | 5.937416 | biÕn d¹ng lín | søc chÞu t¶i h¬i thÊp
|  |  |  | NGƯỜI THÍ NGHIỆM | [12 empty] | TP. THÍ NGHIỆM | [7 empty] | GIÁM ĐỐC
|  |  |  | ĐINH THỊ KHÁNH HÀ | [12 empty] | PHAN THỊ NGA | [7 empty] | VŨ THANH TRƯỞNG

## Lop 3
CÔNG TY CP TV KS & TN CÔNG TRÌNH | [7 empty] | BẢNG TỔNG HỢP KẾT QUẢ THÍ NGHIỆM MẪU ĐẤT
TRUNG TÂM TN & KĐCL CÔNG TRÌNH LAS - XD 53.002 | [7 empty] | CÔNG TRÌNH: NHÀ GIẢNG ĐƯỜNG CHÙA ĐOAN TÚC (HOÀNG KIM)
ĐỊA ĐIỂM XD: CHÙA ĐOAN TÚC - PHƯỜNG THÁI BÌNH - TỈNH HƯNG YÊN
Số thứ tự | Tên hố khoan Ký hiệu mẫu | Độ sâu lấy mẫu | Thành phần hạt | [9 empty] | Tính chất vật lý và cơ học của cát | [12 empty] | Phân loại đất quy phạm
|  |  | Sạn |  | Hạt cát |  |  |  | Hạt bụi |  | Sét | Độ ẩm tự nhiên | Khối lượng riêng | Gó nghỉ | [5 empty] | Hệ số rỗng |  | Khối lượng thể tích |  | Mô đun biến dạng | Sức chịu tải quy ước
|  |  | 5 | 2 | 0.5 | 0.25 | 0.1 | 0.05 | 0.01 | 0.005 | <0.005 |  |  | Khi khô |  |  | Khi ướt |  |  | Max | Min | Khi khô min | Khi khô max |  | ®é
|  |  | - | - | - | - | - | - | - | - | [12 empty] | max |  | chÞu t¶i
|  |  | 10 | 5 | 2 | 0.5 | 0.25 | 0.1 | 0.05 | 0.01 |  | W | r | ak |  |  | a­ |  |  | e | e | g | g | E0 | RH
|  | (m) | % | [8 empty] | % | g/cm3 | §é |  |  | §é |  |  |  |  | g/cm3 | g/cm3 | KG/cm2
2 | HK1-D1 | 3,8-4,0 |  |  | 0.8 | 3.3 | 13.4 | 21.4 | 34.6 | 26.5 |  | 24.2 | 2.66 | 28 | o | 35 | 18 | o | 28 | 0.8344828 | 0.6024096 | 1.45 | 1.66 |  |  | Cát bụi, trạng thái xốp
3 | HK1-D2 | 5,8-6,0 |  |  | 1 | 3.4 | 13.5 | 21.9 | 35.1 | 25.1 |  | 23.4 | 2.66 | 29 | o | 36 | 19 | o | 39 | 0.8095238 | 0.5833333 | 1.47 | 1.68 |  |  | Cát bụi, trạng thái xốp
4 | HK1-D3 | 7,8-8,0 |  |  | 1 | 3.1 | 13.5 | 22.1 | 35.8 | 24.5 |  | 22.7 | 2.66 | 29 | o | 32 | 19 | o | 37 | 0.8219178 | 0.5928144 | 1.46 | 1.67 |  |  | Cát bụi, trạng thái xốp
Trung bình lớp 3 |  |  |  |  | 0.9333333 | 3.266667 | 13.46667 | 21.8 | 35.16667 | 25.36667 |  | 23.43333 | 2.66 | 29 | o | 14 | 19 | o | 14 | 0.8219178 | 0.5928144 | 1.46 | 1.67 | 66.5 | 0.900464 | Cát bụi, trạng thái xốp | #REF!
Người Thí Nghiệm | [9 empty] | TP. Thí nghiệm | [11 empty] | Giám đốc
Đinh Thị Khánh Hà | [9 empty] | Phan Thị Nga | [11 empty] | Vũ Thanh Trưởng

## lop 4-5-6-7
CÔNG TY CP TV KS & TN CÔNG TRÌNH | [9 empty] | BẢNG TỔNG HỢP KẾT QUẢ THÍ NGHIỆM MẪU ĐẤT
TRUNG TÂM TN & KĐCL CÔNG TRÌNH LAS - XD53.002 | [9 empty] | CÔNG TRÌNH: NHÀ GIẢNG ĐƯỜNG CHÙA ĐOAN TÚC (HOÀNG KIM) | [27 empty] | CÔNG TRÌNH: NHÂM LANG
[10 empty] | ĐỊA ĐIỂM XD: CHÙA ĐOAN TÚC - PHƯỜNG THÁI BÌNH - TỈNH HƯNG YÊN | [27 empty] | ĐỊA ĐIỂM: THÔN NHÂM LANG - XÃ TÂN TIẾN - HUYỆN HƯNG HÀ - TỈNH THÁI BÌNH
Tªn líp ®Êt | Sè hiÖu mÉu ®Êt tN | Sè hiÖu Hè khoan | chiÒu s©u lÊy mÉu | Thµnh phÇn h¹t | [9 empty] | TÝnh chÊt vËt lý | [10 empty] | ThÝ NghiÖm c¾t |  |  | HÖ sè nÐn lón |  |  |  | M« duyn tæng biÕn d¹ng |  |  | Søc chÞu t¶I quy ­íc R0 | Ph©n lo¹i ®Êt theo quy ph¹m
|  |  |  | H¹t sái |  |  | H¹t c¸t |  |  |  | H¹t bôi |  | H¹t sÐt | §é Èm tù nhiªn | Khèi l­îng thÓ tÝch tù nhiªn | Khèi l­îng thÓ tÝch kh« | Khèi l­îng riªng | §é rçng | HÖ sè rçng | §é b·o hßa | Giíi h¹n ch¶y | Giíi h¹n dÎo | ChØ sè dÎo | §é sÖt | Lùc dÝnh kÕt | Gãc ma s¸t trong |  | HÖ sè nÐn lón a(0,12-0,25) | HÖ sè nÐn lón a(0,25-0,5) | HÖ sè nÐn lón a(0,5-1) | HÖ sè nÐn lón a(1-2)
|  |  |  | 10 | 5 | 2 | 0.5 | 0.25 | 0.1 | 0.05 | 0.01 | 0.005 | <0.005 |  | TT | TT | l­îng |  | sè | b·o | h¹n | h¹n | sè | sÖt
|  |  |  | _ | _ | _ | _ | _ | _ | _ | _ | _ |  |  | TN | kh« | riªng | rçng | rçng | hoµ | ch¶y | dÎo | dÎo | [8 empty] | E(0,25-0,5) | E(0,5-1.0) | E(1.0-2.0)
|  |  |  | 20 | 10 | 5 | 2 | 0.5 | 0.25 | 0.1 | 0.05 | 0.01 |  | W | g0 | gc | rc | n | e0 | G | WL | WP | IP | B | C | j
|  |  |  | (%) | (%) | (%) | (%) | (%) | (%) | (%) | (%) | (%) | (%) | (%) | (g/cm2) |  |  | ------- | ------- | (%) | (%) | (%) | (%) | ------- | (kG/cm2) | (®é) |  | ------- | ------- | ------- | ------- | (kG/cm2) |  |  |  | --------------
1 | 2 | 3 | 4 | 5 | 6 | 7 | 8 | 9 | 10 | 11 | 12 | 13 | 14 | 15 | 16 | 17 | 18 | 19 | 20 | 21 | 22 | 23 | 24 | 25 | 26 | 27 |  | 28 | 29 | 30 | 31 | 32 | 33 | 34 | 35 | 36
4 | 5 | HK1-UD2 | 9,8-10,0 |  |  |  | 0 | 0 | 0 | 33.1 | 25.3 | 21 | 20.6 | 50.1 | 1.65 | 1.099267 | 2.68 | 58.9 | 1.436 | 94 | 38.6 | 24.5 | 14.1 | 1.815603 | 0.06633333 | 5 | 8.565873 | 0.296 | 0.184 | 0.128 | 0.066 |  |  |  |  | Bïn sÐt pha | 1 |  | MÉu nµy cã , ®é biÕn d¹ng lín | 0.08 | 1.32 | 3.56 | 0.47 | 0.62 | 1 | 22.88 | Bïn sÐt pha | SÐt pha | ch¶y | ch¶y | ch¶y | 5.142765 | biÕn d¹ng lín
| 6 | HK1-UD3 | 11,8-12,0 |  |  |  | 0 | 0 | 0 | 32.9 | 22.7 | 20.9 | 23.5 | 49.8 | 1.66 | 1.108144 | 2.68 | 58.6 | 1.414 | 94 | 39.1 | 24.8 | 14.3 | 1.748252 | 0.06733333 | 6 | 9.843147 | 0.304 | 0.184 | 0.13 | 0.068 |  |  |  |  | Bïn sÐt pha | 1 |  | MÉu nµy cã , ®é biÕn d¹ng lín | 0.1 | 1.4 | 3.7 | 0.5 | 0.62 | 1 | 22.01 | Bïn sÐt pha | SÐt pha | ch¶y | ch¶y | ch¶y | 6.164052 | biÕn d¹ng lín
| 7 | HK1-UD4 | 13,8-14,0 |  |  |  | 0 | 0 | 0 | 31.5 | 24 | 20.2 | 24.3 | 50.6 | 1.64 | 1.088977 | 2.69 | 59.5 | 1.468 | 93 | 39.5 | 24.7 | 14.8 | 1.75 | 0.066 | 6 | 23.42972 | 0.304 | 0.176 | 0.13 | 0.066 |  |  |  |  | Bïn sÐt pha | 1 |  | MÉu nµy cã søc chÞu t¶i thÊp, ®é biÕn d¹ng lín | 0.11 | 1.44 | 3.93 | 0.51 | 0.62 | 1 | 23.18 | Bïn sÐt pha | SÐt pha | ch¶y | ch¶y | ch¶y | 6.390495 | biÕn d¹ng lín | søc chÞu t¶i thÊp
Gi¸ trÞ trung b×nh líp 4 | [6 empty] | 0 | 0 | 0 | 32.5 | 24 | 20.7 | 22.8 | 50.16667 | 1.65 | 1.098796 | 2.683333 | 59 | 1.439333 | 93.66667 | 39.06667 | 24.66667 | 14.4 | 1.771285 | 0.06655556 | 5 | 53.94625 | 0.3013333 | 0.1813333 | 0.1293333 | 0.06666667 | 8.34 |  |  | 0.51 | Bïn sÐt pha | 1 |  | Líp nµy cã søc chÞu t¶i h¬i thÊp, ®é biÕn d¹ng lín | 0.1 | 1.4 | 3.87 | 0.51 | 0.62 | 1 | 8.34 | Bïn sÐt pha | SÐt pha | ch¶y | ch¶y | ch¶y | 5.899104 | biÕn d¹ng lín | søc chÞu t¶i h¬i thÊp
Gi¸ trÞ lín nhÊt líp 4 | [6 empty] | 0 | 0 | 0 | 33.1 | 25.3 | 21 | 24.3 | 50.6 | 1.66 | 1.108144 | 2.69 | 59.5 | 1.468 | 94 | 39.5 | 24.8 | 14.8 | 1.815603 | 0.06733333 | 6 | 23.42972 | 0.304 | 0.184 | 0.13 | 0.068 | [20 empty] | 6.390495
Gi¸ trÞ nhá nhÊt líp 4 | [6 empty] | 0 | 0 | 0 | 31.5 | 22.7 | 20.2 | 20.6 | 49.8 | 1.64 | 1.088977 | 2.68 | 58.6 | 1.414 | 93 | 38.6 | 24.5 | 14.1 | 1.748252 | 0.066 | 5 | 8.565873 | 0.296 | 0.176 | 0.128 | 0.066 | [20 empty] | 5.142765
5 | 8 | HK1-UD5 | 15,8-16,0 |  |  |  | 0 | 0 | 0 | 18.7 | 27.3 | 21.8 | 32.2 | 44.5 | 1.74 | 1.204152 | 2.72 | 55.9 | 1.267 | 96 | 44.8 | 26.6 | 18.2 | 0.9835165 | 0.093 | 7 | 31.17422 | 0.272 | 0.172 | 0.112 | 0.051 |  |  |  |  | SÐt dÎo ch¶y | 1 |  | MÉu nµy cã søc chÞu t¶i thÊp, ®é biÕn d¹ng lín | 0.13 | 1.52 | 3.94 | 0.65 | 0.42 | 1 | 18.67 | SÐt dÎo ch¶y | SÐt | dÎo ch¶y | dÎo | dÎo ch¶y | 7.51957 | biÕn d¹ng lín | søc chÞu t¶i thÊp
| 9 | HK1-UD6 | 17,8-18,0 |  |  |  | 0 | 0 | 0 | 17.5 | 26.7 | 22.8 | 33 | 44.9 | 1.73 | 1.193927 | 2.72 | 56.3 | 1.286 | 95 | 46.5 | 28.2 | 18.3 | 0.9125683 | 0.09366667 | 7 | 44.68263 | 0.296 | 0.164 | 0.118 | 0.05 |  |  |  |  | SÐt dÎo ch¶y | 1 |  | MÉu nµy cã søc chÞu t¶i thÊp, ®é biÕn d¹ng lín | 0.13 | 1.52 | 3.82 | 0.64 | 0.42 | 1 | 19.2 | SÐt dÎo ch¶y | SÐt | dÎo ch¶y | dÎo | dÎo ch¶y | 7.744711 | biÕn d¹ng lín | søc chÞu t¶i thÊp
| 10 | HK1-UD7 | 19,8-20,0 |  |  |  | 0 | 0 | 0 | 18.4 | 26.3 | 21.5 | 33.8 | 43.6 | 1.74 | 1.211699 | 2.73 | 55.7 | 1.256 | 95 | 45.6 | 27.2 | 18.4 | 0.8913043 | 0.09366667 | 7 | 58.17662 | 0.28 | 0.168 | 0.114 | 0.052 |  |  |  |  | SÐt dÎo ch¶y | 1 |  | MÉu nµy cã søc chÞu t¶i thÊp, ®é biÕn d¹ng lín | 0.14 | 1.56 | 4 | 0.67 | 0.42 | 1 | 18.22 | SÐt dÎo ch¶y | SÐt | dÎo ch¶y | dÎo | dÎo ch¶y | 7.96961 | biÕn d¹ng lín | søc chÞu t¶i thÊp
Gi¸ trÞ trung b×nh líp 5 | [6 empty] | 0 | 0 | 0 | 18.2 | 26.76667 | 22.03333 | 33 | 44.33333 | 1.736667 | 1.203259 | 2.723333 | 55.96667 | 1.269667 | 95.33333 | 45.63333 | 27.33333 | 18.3 | 0.9291297 | 0.09344444 | 7 | 44.67783 | 0.2826667 | 0.168 | 0.1146667 | 0.051 | 17.02 |  |  | 0.64 | SÐt dÎo ch¶y | 3 |  | Líp nµy cã søc chÞu t¶i h¬i thÊp, ®é biÕn d¹ng lín | 0.13 | 1.52 | 3.82 | 0.64 | 0.42 | 3 | 17.02 | SÐt dÎo ch¶y | SÐt | dÎo ch¶y | dÎo | dÎo ch¶y | 7.74463 | biÕn d¹ng lín | søc chÞu t¶i h¬i thÊp
Gi¸ trÞ lín nhÊt líp 5 | [6 empty] | 0 | 0 | 0 | 18.7 | 27.3 | 22.8 | 33.8 | 44.9 | 1.74 | 1.211699 | 2.73 | 56.3 | 1.286 | 96 | 46.5 | 28.2 | 18.4 | 0.9835165 | 0.09366667 | 7 | 58.17662 | 0.296 | 0.172 | 0.118 | 0.052 | [20 empty] | 7.96961
Gi¸ trÞ nhá nhÊt líp 5 | [6 empty] | 0 | 0 | 0 | 17.5 | 26.3 | 21.5 | 32.2 | 43.6 | 1.73 | 1.193927 | 2.72 | 55.7 | 1.256 | 95 | 44.8 | 26.6 | 18.2 | 0.8913043 | 0.093 | 7 | 31.17422 | 0.272 | 0.164 | 0.112 | 0.05 | [20 empty] | 7.51957
6 | 11 | HK1-UD8 | 21,8-22,0 |  |  |  | 0 | 0 | 0 | 17.8 | 26.5 | 21 | 34.7 | 39.8 | 1.79 | 1.280401 | 2.73 | 53.1 | 1.133 | 96 | 46.7 | 28.3 | 18.4 | 0.625 | 0.1103333 | 8 | 48.64398 |  | 0.084 | 0.064 | 0.048 |  |  |  |  | SÐt dÎo mÒm | 1 |  | MÉu nµy cã søc chÞu t¶i thÊp, ®é biÕn d¹ng lín | 0.16 | 1.64 | 4.13 | 0.78 | 0.42 | 1 | 18.66 | SÐt dÎo mÒm | SÐt | dÎo mÒm | dÎo | dÎo mÒm | 8.810733 | biÕn d¹ng lín | søc chÞu t¶i thÊp
| 12 | HK1-UD9 | 23,8-24,0 |  |  |  | 0 | 0 | 0 | 17.9 | 25.3 | 21.9 | 34.9 | 39 | 1.81 | 1.302158 | 2.74 | 52.6 | 1.108 | 96 | 46.9 | 28.4 | 18.5 | 0.572973 | 0.09866667 | 9 | 2.064156 |  | 0.076 | 0.062 | 0.04 |  |  |  |  | SÐt dÎo mÒm | 1 |  | MÉu nµy cã søc chÞu t¶i thÊp, ®é biÕn d¹ng lín | 0.16 | 1.64 | 4.03 | 0.72 | 0.42 | 1 | 22.13 | SÐt dÎo mÒm | SÐt | dÎo mÒm | dÎo | dÎo mÒm | 9.034403 | biÕn d¹ng lín | søc chÞu t¶i thÊp
| 13 | HK1-UD10 | 25,8-26,0 |  |  |  | 0 | 0 | 0 | 14.6 | 26.3 | 24.2 | 34.9 | 39.3 | 1.81 | 1.299354 | 2.74 | 52.6 | 1.108 | 97 | 46.9 | 28.3 | 18.6 | 0.5913978 | 0.104 | 8 | 48.64398 |  | 0.084 | 0.066 | 0.041 |  |  |  |  | SÐt dÎo mÒm | 1 |  | MÉu nµy cã søc chÞu t¶i thÊp, ®é biÕn d¹ng lín | 0.16 | 1.64 | 4.13 | 0.76 | 0.42 | 1 | 21.59 | SÐt dÎo mÒm | SÐt | dÎo mÒm | dÎo | dÎo mÒm | 8.810733 | biÕn d¹ng lín | søc chÞu t¶i thÊp
Gi¸ trÞ trung b×nh líp 6 | [6 empty] | 0 | 0 | 0 | 16.76667 | 26.03333 | 22.36667 | 34.83333 | 39.36667 | 1.803333 | 1.293971 | 2.736667 | 52.76667 | 1.116333 | 96.33333 | 46.83333 | 28.33333 | 18.5 | 0.5964569 | 0.1043333 | 8 | 53.11737 |  | 0.08133333 | 0.064 | 0.043 |  | 48.61 |  | 0.75 | SÐt dÎo mÒm | 3.5 |  | Líp nµy cã søc chÞu t¶i h¬i thÊp, ®é biÕn d¹ng lín | 0.16 | 1.64 | 4.09 | 0.75 | 0.42 | 3.5 | 48.61 | SÐt dÎo mÒm | SÐt | dÎo mÒm | dÎo | dÎo mÒm | 8.88529 | biÕn d¹ng lín | søc chÞu t¶i h¬i thÊp
Gi¸ trÞ lín nhÊt líp 6 | [6 empty] | 0 | 0 | 0 | 17.9 | 26.5 | 24.2 | 34.9 | 39.8 | 1.81 | 1.302158 | 2.74 | 53.1 | 1.133 | 97 | 46.9 | 28.4 | 18.6 | 0.625 | 0.1103333 | 9 | 2.064156 |  | 0.084 | 0.066 | 0.048 | [20 empty] | 9.034403
Gi¸ trÞ nhá nhÊt líp 6 | [6 empty] | 0 | 0 | 0 | 14.6 | 25.3 | 21 | 34.7 | 39 | 1.79 | 1.280401 | 2.73 | 52.6 | 1.108 | 96 | 46.7 | 28.3 | 18.4 | 0.572973 | 0.09866667 | 8 | 48.64398 |  | 0.076 | 0.062 | 0.04 | [20 empty] | 8.810733
7 | 14 | HK1-UD11 | 27,8-28,0 |  |  |  | 0 | 0 | 0 | 68.9 | 14 | 13.1 | 4 | 28.4 | 1.86 | 1.448598 | 2.67 | 45.7 | 0.841 | 90 | 31.8 | 27.1 | 4.7 | 0.2765957 | 0.052 | 20 | 13.73053 |  | 0.064 | 0.048 | 0.029 |  |  |  |  | C¸t pha dÎo | 1 |  | MÉu nµy cã søc chÞu t¶i thÊp, ®é biÕn d¹ng lín | 0.53 | 3.12 | 5.75 | 0.98 | 0.74 | 1 | 46.98 | C¸t pha dÎo | C¸t pha | dÎo cøng | dÎo | dÎo | 20.22884 | biÕn d¹ng lín | søc chÞu t¶i thÊp
Gi¸ trÞ tÝnh to¸n líp 7 | [6 empty] | 0 | 0 | 0 | 68.9 | 14 | 13.1 | 4 | 28.4 | 1.86 | 1.448598 | 2.67 | 45.7 | 0.841 | 90 | 31.8 | 27.1 | 4.7 | 0.2765957 | 0.052 | 20 | 13.73053 |  | 0.064 | 0.048 | 0.029 |  |  | 93.95 | 0.98 | C¸t pha dÎo | 2 |  | Líp nµy cã søc chÞu t¶i h¬i thÊp, ®é biÕn d¹ng lín | 0.53 | 3.12 | 5.75 | 0.98 | 0.74 | 2 | 93.95 | C¸t pha dÎo | C¸t pha | dÎo cøng | dÎo | dÎo | 20.22884 | biÕn d¹ng lín | søc chÞu t¶i h¬i thÊp
|  |  |  | NGƯỜI THÍ NGHIỆM | [12 empty] | TP. THÍ NGHIỆM | [7 empty] | GIÁM ĐỐC
|  |  |  | ĐINH THỊ KHÁNH HÀ | [12 empty] | PHAN THỊ NGA | [7 empty] | VŨ THANH TRƯỞNG

## Lop 8
CÔNG TY CP TV KS & TN CÔNG TRÌNH | [7 empty] | BẢNG TỔNG HỢP KẾT QUẢ THÍ NGHIỆM MẪU ĐẤT
TRUNG TÂM TN & KĐCL CÔNG TRÌNH LAS - XD 53.002 | [7 empty] | CÔNG TRÌNH: NHÀ GIẢNG ĐƯỜNG CHÙA ĐOAN TÚC (HOÀNG KIM)
ĐỊA ĐIỂM XD: CHÙA ĐOAN TÚC - PHƯỜNG THÁI BÌNH - TỈNH HƯNG YÊN
Số thứ tự | Tên hố khoan Ký hiệu mẫu | Độ sâu lấy mẫu | Thành phần hạt | [9 empty] | Tính chất vật lý và cơ học của cát | [12 empty] | Phân loại đất quy phạm
|  |  | Sạn |  | Hạt cát |  |  |  | Hạt bụi |  | Sét | Độ ẩm tự nhiên | Khối lượng riêng | Gó nghỉ | [5 empty] | Hệ số rỗng |  | Khối lượng thể tích |  | Mô đun biến dạng | Sức chịu tải quy ước
|  |  | 5 | 2 | 0.5 | 0.25 | 0.1 | 0.05 | 0.01 | 0.005 | <0.005 |  |  | Khi khô |  |  | Khi ướt |  |  | Max | Min | Khi khô min | Khi khô max |  | ®é
|  |  | - | - | - | - | - | - | - | - | [12 empty] | max |  | chÞu t¶i
|  |  | 10 | 5 | 2 | 0.5 | 0.25 | 0.1 | 0.05 | 0.01 |  | W | r | ak |  |  | a­ |  |  | e | e | g | g | E0 | RH
|  | (m) | % | [8 empty] | % | g/cm3 | §é |  |  | §é |  |  |  |  | g/cm3 | g/cm3 | KG/cm2
15 | HK1-D4 | 29,8-30,0 |  |  | 1 | 4 | 14.5 | 23.1 | 35.8 | 21.6 |  | 20.9 | 2.65 | 30 | o | 31 | 20 | o | 25 | 0.7666667 | 0.577381 | 1.5 | 1.68 |  |  | Cát bụi Trạng thái chặt vừa ~ chặt
16 | HK1-D5 | 31,8-32,0 |  |  | 1 | 4.1 | 14.4 | 23.8 | 36.3 | 20.4 |  | 19.7 | 2.65 | 31 | o | 30 | 21 | o | 28 | 0.7320261 | 0.5588235 | 1.53 | 1.7 |  |  | Cát bụi Trạng thái chặt vừa ~ chặt
17 | HK1-D6 | 33,8-34,0 |  |  | 1.1 | 4.3 | 14.5 | 24.2 | 36.8 | 19.1 |  | 18.9 | 2.65 | 32 | o | 30 | 22 | o | 36 | 0.7096774 | 0.5406977 | 1.55 | 1.72 |  |  | Cát bụi Trạng thái chặt vừa ~ chặt
18 | HK1-D7 | 35,8-36,0 |  |  | 1 | 4.3 | 14.6 | 24.9 | 36.6 | 18.6 |  | 18.5 | 2.65 | 32 | o | 39 | 22 | o | 40 | 0.6987179 | 0.5229885 | 1.56 | 1.74 |  |  | Cát bụi Trạng thái chặt vừa ~ chặt
19 | HK1-D8 | 37,8-38,0 |  |  | 1.1 | 4 | 14.5 | 24.2 | 36.1 | 20.1 |  | 19.3 | 2.65 | 31 | o | 45 | 21 | o | 42 | 0.7207792 | 0.5317919 | 1.54 | 1.73 |  |  | Cát bụi Trạng thái chặt vừa ~ chặt
20 | HK1-D9 | 39,8-40,0 |  |  | 1.1 | 4.5 | 14.5 | 25.5 | 36.9 | 17.5 |  | 17.6 | 2.65 | 32 | o | 42 | 22 | o | 42 | 0.7096774 | 0.5142857 | 1.55 | 1.75 |  |  | Cát bụi Trạng thái chặt vừa ~ chặt
Trung bình lớp 8 |  |  |  |  | 1.05 | 4.2 | 14.5 | 24.28333 | 36.41667 | 19.55 |  | 19.15 | 2.65 | 31 | o | 56 | 21 | o | 55 | 0.7226436 | 0.5406977 | 1.538333 | 1.72 | 155.5 | 1.58928 | Cát bụi Trạng thái chặt vừa ~ chặt | #REF!
Người Thí Nghiệm | [9 empty] | TP. Thí nghiệm | [11 empty] | Giám đốc
Đinh Thị Khánh Hà | [9 empty] | Phan Thị Nga | [11 empty] | Vũ Thanh Trưởng